## list
sample_id | DOI | JOURNAL | YEAR | peakZT_pub | T_of_peakZT_pub_K | peakZT_fig | peakZT_tep | user_edting | nickname_of_paper | Corresponding_author_main | Corresponding_author_institute | Corresponding_author_email | figure_number_of_targetZT | label_of_targetZT_in_figure | figure_label_description | note | error_correction_note | date_updated | date_confirmed | confirm_method | confirmed | complete | notDuplicated | Reproducible_ZT | notError | notCalc | cri1 | cri2 | cri3 | cri4 | cri5 | cri6 | allfilter | pass | avg ZT | eng ZT | Tc [K] for avg ZT | Th [K] for avg ZT | ΔT [K] for avg ZT | ηmax [%] | η 방법 | Tc [K] for etaMax | Th [K] for etaMax | ΔT [K] for etaMax | module_type | label | 대표스펙 타입 | DATA | 소재타입 | 소재 | 소자 | 시스템 | GROUP | BASEMAT | Composition_by_element | Composition_detailed | mat_dimension(bulk, film, 1D, 2D) | SC/PC | Reaction | Milling | SINTERING | PostProcessing | 실험방법 (to be convered to json type) | 측정기기 | Cp (J/g K) | 측정방향 | 입력인 | date_make | 특이사항 | 기타
1 | 10.1038/NCHEM.955 | Nature Chemistry | 2011 | 1.7 | 800 |  | 1.67 | BR | K Biswas | MG Kanatzidis | Northwestern University | m-kanatzidis@northwestern.edu | Figure 4 | 2% SrTe | PbTe-1%SrTe-2%SrTe | poor resolution for hi-T sigma | error: T error updated, digitizatoin error also corrected | 2023-03-27 03:59 | 2023-04-11 | redigitize again | TRUE | TRUE |  |  |  |  | TRUE | TRUE | TRUE | TRUE | TRUE | TRUE | TRUE | 1 | [12 empty] | P | TEP | P | O | X | X | PbTe | PbTe | PbTe SrTe NaTe | (PbTe)0.97(SrTe)0.02(Na2Te)0.01 | Bulk | PC | Melt-Cooling | na | na | na | Ingot = mix(Pb,Te,Na2Te,SrTe under Ar, 10g, nomial (PbTe)0.97(SrTe)0.02(Na2Te)0.01), meltCooling(ingot, P=10^-4 torr, T1=1323K, time1=15hour, T2 873K, cooling=11K/h, T3=RT, time=15hour) |  |  |  | 손지희 | 2016-08-26
2 | 10.1038/nature11439 | Nature | 2012 | 2.2 | 915 |  | 2.213 | BR | K Biswas | MG Kanatzidis | Northwestern University | m-kanatzidis@northwestern.edu | Figure 1(b) | 4 mol% SrTe, 2 mol% Na: SPS |  |  |  |  | 2022-03-31 00:06 | edgecheck | TRUE | TRUE |  |  |  |  | TRUE | TRUE | TRUE | TRUE | TRUE | TRUE | TRUE | 1 | [12 empty] | P | TEP | P | O | X | X | PbTe | PbTe | PbTe SrTe Na | (PbTe)0.96(SrTe)0.04Na0.02 | Bulk | PC | Melt-Quenching | RetschRM200 | SPS | na | melting + BM + SPS |  |  |  | 손지희 | 2016-08-26
3 | 10.1038/nature06458 | Nature | 2008 | 1 | 200 |  |  | BR | AI Boukai | JR Heath | Cal Tech | heath@caltech.edu | Figure 3 | 20 nm wide; 7x10^19 cm^-3 | 20 nm wide; 7x10^19 cm^-3 | not complete |  |  | 2022-03-31 00:12 |  | TRUE | FALSE |  |  |  |  | TRUE | FALSE | TRUE | TRUE | TRUE | TRUE | FALSE | 0 | [12 empty] | P | TEP | P | O | O | X | SiGe | SiGe | Si | 20nm Si nanowires | 1D | SC |  |  |  |  | SNAP process |  |  |  | 손지희 | 2016-08-26
4 | 10.1038/ncomms9144 | Nature Communications | 2015 | 1.46 | 1200 |  | 1.45 | BR | Chenguang Fu | Tiejun Zhu | Zhejiang University | zhutj@zju.edu.cn | Figure 2(a) | x = 0.12 | FeNb1-x Hfx Sb |  |  |  | 2022-03-31 00:19 | edgecheck | TRUE | TRUE |  |  |  |  | TRUE | TRUE | TRUE | TRUE | TRUE | TRUE | TRUE | 1 | [12 empty] | P | TEP | P | O | O | X | HH | HH | FeNbHfSb | FeNb0.88Hf0.12Sb | Bulk | PC | Melt-Cooling | Mixer-Mill | SPS | annealing | SPS |  |  |  | 손지희 | 2016-08-26 | levitation melting
5 | 10.1002/aenm.201200970 | Advanced Energy Materials | 2013 | 2.28 | 673 |  | 2.29 | BR | Yaniv Gelbstein | Y Gelbstein | Ben-Gurion University of the Negev | yanivge@bgu.ac.il | Figure 4 | SPS 823K/60min | Ge0.87Pb0.13Te |  |  |  | 2022-03-31 00:26 | edgecheck | TRUE | TRUE |  |  |  |  | TRUE | TRUE | TRUE | TRUE | TRUE | TRUE | TRUE | 1 | [12 empty] | P | TEP | P | O | O | X | GeTe | GeTe | GePbTe | Ge0.87Pb0.13Te | Bulk | PC | Melt-Quenching | Hand-Mill | SPS | annealing | SPS |  |  |  | 손지희 | 2016-08-26
6 | 10.1002/adma.201501030 | Advanced Materials | 2015 | 2.1 | 1000 |  | 2.14 | BR | Ying He | Xun Shi | Shanghai Institute of Ceramics | xshi@mail.sic.ac.cn | Figure 1(b) | Cu2S0.52Te0.48 |  |  |  |  | 2022-03-31 00:32 | edgecheck | TRUE | TRUE |  |  |  |  | TRUE | TRUE | TRUE | TRUE | TRUE | TRUE | TRUE | 1 | [12 empty] | P | TEP | P | O | X | X | Cu2Q | M2Q | CuSTe | Cu2S0.52Te0.48 | Bulk | PC | Melt-Quenching |  | SPS | na | SPS |  |  |  | 손지희 | 2016-08-26
7 | 10.1126/science.1159725 | Science | 2008 | 1.5 | 773 |  | 1.47 | BR | JP Heremans | JP Heremans | Ohio State University | heremans.1@osu.edu | Figure 1(b) | 2% Tl | Tl0.02Pb0.98Te |  |  |  | 2022-03-31 00:36 | edgecheck | TRUE | TRUE |  |  |  |  | TRUE | TRUE | TRUE | TRUE | TRUE | TRUE | TRUE | 1 | [12 empty] | P | TEP | P | O | X | X | PbTe | PbTe | TlPbTe | Tl0.02Pb0.98Te | Bulk | PC | Melt-Cooling | Crushed | HP | na | HP |  |  |  | 손지희 | 2016-08-26
8 | 10.1126/science.1092963 | Science | 2004 | 2.2 | 800 |  | 2.1 | BR | Kuei Fang Hsu | MG Kanatzidis | Michigan State University | kanatzid@cem.msu.edu | Figure 3(c) | AgPb18SbTe20 |  | LAST known not reproducible |  |  | 2022-03-31 00:51 | edgecheck | TRUE | TRUE |  |  |  |  | TRUE | TRUE | TRUE | TRUE | TRUE | TRUE | TRUE | 1 | [12 empty] | N | TEP | N | O | X | X | PbTe | PbTe | AgPbSbTe | AgPb18SbTe20 | Bulk | PC | Melt-Cooling | na | na | na | heating |  |  |  | 손지희 | 2016-08-26
9 | 10.1038/am.2013.86 | NPG Asia Materials | 2014 | 1.3 | 380 |  | 1.25 | BR | Li-Peng Hu | Tie-Jun Zhu | Zhejiang University | zhutj@zju.edu.cn | Figure 8(a) | HD-Sb1.7 |  |  |  |  | 2022-03-31 00:56 | edgecheck | TRUE | TRUE |  |  |  |  | TRUE | TRUE | TRUE | TRUE | TRUE | TRUE | TRUE | 1 | [12 empty] | P | TEP | P | O | X | X | Bi2Te3 | Bi2Te3 | BiSbTe | Bi0.3Sb1.7Te3 | Bulk | PC | Melt-Cooling | Ball-Mill | HP | Hot-deformation | HP(repress) |  |  |  | 손지희 | 2016-08-26
10 | 10.1039/c5ee02979a | Energy Environmental Science | 2016 | 1.8 | 810 |  | 1.75 | BR | Xiaokai Hu | Michihiro Ohta | AIST | ohta.michihiro@aist.go.jp | Figure 7 | p-type PbTe | PbTe-2%MgTe-4%Na (p-type PbTe–2% MgTe doped with 4% Na) |  |  |  | 2022-03-31 00:56 | edgecheck | TRUE | TRUE | TRUE |  |  |  | TRUE | TRUE | TRUE | TRUE | TRUE | TRUE | TRUE | 1 | [12 empty] | P | TEP | P | O | O | X | PbTe | PbTe | PbTe MgTe Na | (PbTe)0.96(MgTe)0.02Na0.04 | Bulk | PC | Melt-Cooling | Hand-Mill | SPS | na | SPS |  |  |  | 손지희 | 2016-08-26
11 | 10.1039/c5ee02979a | Energy Environmental Science | 2016 | 1.4 | 750 |  | 1.39 | BR | Xiaokai Hu | Michihiro Ohta | AIST | ohta.michihiro@aist.go.jp | Figure 7 | n-type PbTe | n-type PbTe doped with 0.2% PbI2 |  |  |  | 2022-03-31 01:02 | edgecheck | TRUE | TRUE | TRUE |  |  |  | TRUE | TRUE | TRUE | TRUE | TRUE | TRUE | TRUE | 1 | [12 empty] | N | TEP | N | O | O | X | PbTe | PbTe | PbTe PbI | (PbTe)0.998(PbI2)0.002 | Bulk | PC | Melt-Cooling | Hand-Mill | SPS | na | SPS |  |  |  | 손지희 | 2016-08-26
12 | 10.1126/science.aaa4166 | Science | 2015 | 1.86 | 320 |  | 1.86 | BR | SANG IL KIM | SANG IL KIM | SAIT | sang.il.kim@samsung.com; | Figure 1C | Te-MS | Te-MS,red |  |  |  | 2022-03-31 09:07 | redigitize | TRUE | TRUE |  |  |  |  | TRUE | TRUE | TRUE | TRUE | TRUE | TRUE | TRUE | 1 | [12 empty] | P | TEP | P | O | O | X | Bi2Te3 | Bi2Te3 | BiSbTe | Bi0.5Sb1.5Te3 + 25wt% Te | Bulk | PC | Melt-Spinning | na | SPS | na | MS + SPS |  |  |  | 손지희 | 2016-08-26
13 | 10.1038/ncomms10287 | Nature Communications | 2016 | 1 | 700 |  | 1 | BR | Siqi Lin | Wen Li | Tongji University | liwen@tongji.edu.cn | Figure 1 | 2.65x10^19 | 2.65x10^19 |  | error: T of ZT error updated | 2022-03-31 09:18 | 2022-03-31 09:18 | redigitize | TRUE | TRUE |  |  |  |  | TRUE | TRUE | TRUE | TRUE | TRUE | TRUE | TRUE | 1 | [12 empty] | P | TEP | P | O | X | X | Element | Te | Te As | Te + As-doping | Bulk | PC | Melt-Quenching | Grinding | HP | na | HP |  |  |  | 손지희 | 2016-08-26
14 | 10.1002/aenm.201100149 | Advanced Energy Materials | 2011 | 1.06 | 398 |  | 0.98 | BR | Wei-Shu Liu | Gang Chen | MIT | gchen2@mit.edu | Figure 5(f) | re-pressed(perp press) | re-pressed Cu0.01Bi2Te2.7Se0.3 (triangle) |  |  |  | 2022-03-31 11:58 | edgecheck | TRUE | TRUE |  |  |  |  | TRUE | TRUE | TRUE | TRUE | TRUE | TRUE | TRUE | 1 | [12 empty] | N | TEP | N | O | X | X | Bi2Te3 | Bi2Te3 | CuBiTeSe | Cu0.01Bi2Te2.7Se0.3 | Bulk | PC | Mechanical-alloying | na | SPS | repress | SPS(re-press) |  |  | IP | 손지희 | 2016-08-26
15 | 10.1103/PhysRevLett.108.166601 | PHYSICAL REVIEW LETTERS | 2012 | 1.3 | 700 |  | 1.33 | BR | Wei Liu | Xinfeng Tang | Wuhan University of Technology | tangxf@whut.edu.cn | Figure 1(d) | x=0.7 | x=0.7, actual composition Mg2:15Si0:28Sn0:71Sb0:006 (see Table 1) |  | error: SI data copy error, updated | 2022-03-31 12:02 | 2022-03-31 12:02 | edgecheck | TRUE | TRUE |  |  |  |  | TRUE | TRUE | TRUE | TRUE | TRUE | TRUE | TRUE | 1 | [12 empty] | N | TEP | N | O | X | X | Silicide | Mg2Si | MgSiSb | Mg2Si0.3Sb0.7 | Bulk | PC | Solid-state-reaction | Grinding | SPS | na | 2-step solid state reaction + SPS |  |  |  | 손지희 | 2016-08-26
16 | 10.1038/am.2016.67 | NPG Asia Materials | 2016 | 1.1 | 473 |  | 1.1 | BR | Yu Pan | Jing-Feng Li | Tsinghua University | jingfeng@mail.tsinghua.edu.cn | Figure 8(d) | TP460-3 | TP 460-3 |  |  |  | 2022-03-31 12:07 | edgecheck | TRUE | TRUE |  |  |  |  | TRUE | TRUE | TRUE | TRUE | TRUE | TRUE | TRUE | 1 | [12 empty] | N | TEP | N | O | X | X | Bi2Te3 | Bi2Te3 | BiTeSe | Bi2Te2.2Se0.8 | Bulk | PC | Mechanical-alloying | na | SPS | SPS | MA+SPS(re-press) |  |  | IP | 손지희 | 2016-08-26
17 | 10.1038/nature09996 | Nature | 2011 | 1.8 | 850 |  | 1.75 | BR | Yanzhong Pei | GJ Snyder | Cal Tech | jsnyder@caltech.edu | Figure 2 | x = 0.15 | x = 0.15, p-PbTe(1-x)Se(x) materials doped with 2 atom % Na |  |  |  | 2022-03-31 12:10 | edgecheck | TRUE | TRUE |  |  |  |  | TRUE | TRUE | TRUE | TRUE | TRUE | TRUE | TRUE | 1 | [12 empty] | P | TEP | P | O | X | X | PbTe | PbTe | PbTeSe | PbTe0.85Se0.15 | Bulk | PC | Melt-Quenching | grinding | HP | na | HP |  |  |  | 손지희 | 2016-08-26
18 | 10.1039/c0ee00456a | Energy Environmental Science | 2011 | 1.4 | 750 |  | 1.55 | BR | Yanzhong Pei | GJ Snyder | Cal Tech | jsnyder@caltech.edu | Figure 4 | 9.0x10^19 | 9.0x10^19 (open square) |  |  |  | 2022-03-31 12:14 | edgecheck | TRUE | TRUE |  |  |  |  | TRUE | TRUE | TRUE | TRUE | TRUE | TRUE | TRUE | 1 | [12 empty] | P | TEP | P | O | X | X | PbTe | PbTe | PbTeNa | NaxPb1-xTe (0.5% < x < 2%) | Bulk | PC | Melt-Quenching | grinding | HP | na | melting+annealing + HP |  |  |  | 손지희 | 2016-08-26
19 | 10.1126/science.1156446 | Science | 2008 | 1.4 | 373 |  | 1.44 | BR | Bed Poudel | Gang Chen | MIT | gchen2@mit.edu | Figure 2E | Nano | Nano |  |  |  | 2022-03-31 12:17 | edgecheck | TRUE | TRUE |  |  |  |  | TRUE | TRUE | TRUE | TRUE | TRUE | TRUE | TRUE | 1 | [12 empty] | P | TEP | P | O | O | X | Bi2Te3 | Bi2Te3 | BiSbTe | BiSbTe alloy | Bulk | PC | Ball-milling | na | HP | na | BM + HP |  |  | OP | 손지희 | 2016-08-26
20 | 10.1038/nature08088 | Nature | 2009 | 1.48 | 705 |  | 1.463 | BR | JSRhyee | Sang Mock Lee | SAIT | sangmocklee@samsung.com | Figure 2d | b-c plane (anneal) | b-c plane (anneal) | redigitizing for higher resolution |  | 2022-03-31 13:38 | 2022-03-31 01:38 | redigitize | TRUE | TRUE |  |  |  |  | TRUE | TRUE | TRUE | TRUE | TRUE | TRUE | TRUE | 1 | [12 empty] | N | TEP | N | O | X | X | Selenide | In4Se3 | InSe | In4Se2.35 | Bulk | SC | Bridgman | na | na | na | Bridgman |  |  | b–c plane | 손지희 | 2016-08-26
21 | 10.1038/nmat1154 | Nature Materials | 2004 |  |  |  |  | BR | GJ Snyder | GJ Snyder | Cal Tech | jsnyder@caltech.edu | Figure 1a | Zn4Sb3 | Zn4Sb3 | not complete |  |  | 2022-03-31 01:38 |  | TRUE | FALSE |  |  |  |  | TRUE | FALSE | TRUE | TRUE | TRUE | TRUE | FALSE | 0 | [12 empty] | - | missing | - | O | X | X | Zintl | Zn4Sb3 | ZnSb | Zn57.5Sb42.5 | Bulk | SC | Bridgman |  |  |  | Bridgman |  |  |  | 손지희 | 2016-08-26 | structural analysis(XRD) | data 없음
22 | 10.1038/35098012 | Nature | 2001 | 2.4 | 300 |  |  | BR | Rama Venkatasubramanian | Rama Venkatasubramanian | Research Triangle Institute | rama@rti.org | Figure 3 | Bi2Te3/Sb2Te3 SL (this work) | ZT of 10A/50A p-type Bi2Te3/Sb2Te3 superlattice | not complete |  |  | 2022-03-31 01:38 |  | TRUE | FALSE |  |  |  |  | TRUE | FALSE | TRUE | TRUE | TRUE | TRUE | FALSE | 0 | [12 empty] | P | missing | P | X | O | X | Bi2Te3 | Bi2Te3 | BiTe/SbTe, BiTeSe | Bi2Te3/Sb2Te3 SLs(P), Bi2Te3/Bi2Te2.83Se0.17SLs(N) | 2D | - |  |  | HP |  | low-temperature growth process |  |  |  | 손지희 | 2016-08-26 |  | data 없음
23 | 10.1073/pnas.1403601111 | Proceedings of the National Academy of Sciences | 2014 | 2 | 773 |  | 1.98 | BR | Hongchao Wang | Woochul Kim | Yonsei University | woochul@yonsei.ac.kr | Figure 2 | QH | QH (filled square, black) |  |  |  | 2022-03-31 01:38 | edgecheck | TRUE | TRUE |  |  |  |  | TRUE | TRUE | TRUE | TRUE | TRUE | TRUE | TRUE | 1 | [12 empty] | P | TEP | P | O | X | X | PbTe | PbTe | PbNaTe | Pb0.98Na0.02Te | Bulk | PC | Melt-Quenching | grinding | HP | na | melting + HP |  |  |  | 손지희 | 2016-08-26
24 | 10.1038/ncomms10892 | Nature Communications | 2016 |  | 700 |  |  | BR | Jiawei Zhang | Georg KH Madsen | Ruhr-Universität Bochum | georg.madsen@rub.de | Figure 4d | YbCd1.6Zn0.4Sb2 | YbCd1.6Zn0.4Sb2, calc. only ZT and PF | computation |  |  | 2022-03-31 01:38 |  | TRUE | FALSE |  |  |  |  | TRUE | FALSE | TRUE | TRUE | TRUE | TRUE | FALSE | 0 | [12 empty] | - | ZT | - | O | X | X | Zintl | Zintl | YbCdZnSb | CaAl2Si2-type Zintl CPs, YbCd1.6Zn0.4Sb2 | Bulk | - |  |  |  |  | - |  |  |  | 손지희 | 2016-08-26 | 논문 DATA 수집 & screening design of new TE materials | data (reference 따온 data)
25 | 10.1021/ja306527n | Journal of the American Chemical Society | 2012 | 1.3 | 923 |  | 1.27 | BR | Li-Dong Zhao | MG Kanatzidis | Northwestern University | m-kanatzidis@northwestern.edu | Figure 4(f) | Pb0.975Na0.025S+3%CdS | Pb0.975Na0.025S+3%CdS (green, triangle) | poor resolution |  | 2022-03-31 15:39 | 2022-03-31 03:39 | redigitize | TRUE | TRUE |  |  |  |  | TRUE | TRUE | TRUE | TRUE | TRUE | TRUE | TRUE | 1 | [12 empty] | P | TEP | P | O | X | X | Sulfide | PbS | PbNaS CdS | Pb0.975Na0.025S+3mol% CdS | Bulk | PC | Melt-Quenching | crushed | SPS | na | SPS |  |  |  | 손지희 | 2016-08-26
26 | 10.1021/ja301772w | Journal of the American Chemical Society | 2012 | 1.22 | 923 |  | 1.04 | BR | Li-Dong Zhao | MG Kanatzidis | Northwestern University | m-kanatzidis@northwestern.edu | Figure 11(f) | Pb0.975Na0.025S+3%SrS (A) | Pb0.975Na0.025S+3%SrS (A) | poor resolution | 데이터로부터 PF와 ZT가 안나옴 | 2022-03-31 16:25 | 2022-03-31 04:25 | redigitize | TRUE | TRUE |  | FALSE | FALSE |  | TRUE | TRUE | TRUE | FALSE | FALSE | TRUE | FALSE | 0 | [12 empty] | P | TEP | P | O | X | X | Sulfide | PbS | PbNaS SrS | Pb0.975Na0.025S with 3.0 at. % SrS (A) | Bulk | PC | Melt-Quenching | crushed | SPS | annealing | SPS |  |  |  | 손지희 | 2016-08-26
27 | 10.1038/nature13184 | Nature | 2014 | 2.6 | 923 |  | 2.67 | BR | Li-Dong Zhao | MG Kanatzidis | Northwestern University | m-kanatzidis@northwestern.edu | Figure 1e | b axis | b axis (red and open circle) |  |  |  | 2022-03-31 04:30 | edgecheck | TRUE | TRUE |  |  |  |  | TRUE | TRUE | TRUE | TRUE | TRUE | TRUE | TRUE | 1 | [12 empty] | P | TEP | P | O | X | X | Selenide | SnSe | SnSe | SnSe | Bulk | SC | Bridgman | na | na | na | Bridgman |  |  | b axis | 손지희 | 2016-08-26
28 | 10.1126/science.aad3749 | Science | 2015 | 2 | 773 |  | 2 | BR | Li-Dong Zhao | MG Kanatzidis | Northwestern University | m-kanatzidis@northwestern.edu | Figure 1(a) | Hole doped SnSe (b-axis) | hole doped b axis | poor resolution | 재추출후 정확해짐 | 2023-04-11 23:57 | 2023-04-11 23:57 | redigitize | TRUE | TRUE |  |  |  |  | TRUE | TRUE | TRUE | TRUE | TRUE | TRUE | TRUE | 1 | [12 empty] | P | TEP | P | O | X | X | Selenide | SnSe | SnNaSe | Sn0.985Na0.015Se | Bulk | SC | Bridgman | na | na | na | Bridgman |  |  | b axis | 손지희 | 2016-08-26
29 | 10.1063/1.4807771 | Applied Physics Letters | 2013 | 0.92 | 373 |  |  | BR | Shekhar D Bhame | Shekhar D Bhame | Laboratoire CRISMAT | shekhar.bhame@ensicaen.fr. | Figure 5 | SE-SPT-ZT | SE-SPT-ZT (closed triangle), n-type, BiTe2.7Se0.3 | not complete |  |  | 2022-03-31 06:36 |  | TRUE | FALSE |  |  |  |  | TRUE | FALSE | TRUE | TRUE | TRUE | TRUE | FALSE | 0 | [12 empty] | N | κ, ZT | N | O | X | X | Bi2Te3 | Bi2Te3 | BiTeSe | BiTe2.7Se0.3 | Bulk | PC |  |  | SPS | repress | SPS(re-press) |  |  | ab direction | 손지희 | 2016-09-07
30 | 10.1063/1.4807771 | Applied Physics Letters | 2013 | 1.04 | 298 |  |  | BR | Shekhar D Bhame | Shekhar D Bhame | Laboratoire CRISMAT | shekhar.bhame@ensicaen.fr. | Figure 5 | SB-SPT-ZT | SB-SPT-ZT (closed circle), p-type, Bi0.5Sb1.5Te | not complete |  |  | 2022-03-31 06:36 |  | TRUE | FALSE |  |  |  |  | TRUE | FALSE | TRUE | TRUE | TRUE | TRUE | FALSE | 0 | [12 empty] | P | κ, ZT | P | O | X | X | Bi2Te3 | Bi2Te3 | BiSbTe | Bi0.5Sb1.5Te3 | Bulk | PC |  |  | SPS | repress | SPS(re-press) |  |  | ab direction | 손지희 | 2016-09-07
31 | 10.1016/j.jssc.2006.12.010 | Journal of Solid State Chemistry | 2007 | 0.86 | 505 |  | 0.856 | BR | JL Cui | JL Cui | Ningbo University of Technology | cuijl@nbip.net | Figure 5 | x=0.4 | x = 0.4, (Bi2Te3)0.9-(Bi2-xAgxSe3)0.1 |  | 전도도의 x가 1000/T에 대한 환산 오류 | 2021-03-31 18:36 | 2022-03-31 06:36 | redigitize | TRUE | TRUE |  |  |  |  | TRUE | TRUE | TRUE | TRUE | TRUE | TRUE | TRUE | 1 | [12 empty] | N | TEP | N | O | X | X | Bi2Te3 | Bi2Te3 | BiAgTeSe | Bi1.96Ag0.04Te2.7Se0.3 | Bulk | PC |  |  | SPS |  | SPS |  |  |  | 손지희 | 2016-09-07
32 | 10.1016/j.jallcom.2007.05.063 | Journal of Alloys and Compounds | 2008 | 0.86 | 419 |  | 0.855 | BR | JL Cui | JL Cui | Ningbo University of Technology | cuijl@nbip.net | Figure 7 | x=0.1 | x = 0.1, (Al2Te3)x-(Bi0.5Sb1.5Te3)1-x |  | 전도도의 x가 1000/T에 대한 환산 오류 | 2021-03-31 22:33 | 2022-03-31 10:33 | redigitize | TRUE | TRUE |  |  |  |  | TRUE | TRUE | TRUE | TRUE | TRUE | TRUE | TRUE | 1 | [12 empty] | P | TEP | P | O | X | X | Bi2Te3 | Bi2Te3 | BiSbTeAl | Al0.2Bi0.45Sb1.3Te3 | Bulk | PC |  |  | SPS |  | SPS |  |  |  | 손지희 | 2016-09-07
33 | 10.3938/jkps.66.1726 | Journal of the Korean Physical Society | 2015 | 0.72 | 473 |  | 0.743 | BR | A. -Young Eum | Il-Ho Kim | Korea National University of Transportation | ihkim@ut.ac.kr | Figure 7 | MA-HP673K | MA-HP673K (green closed triangle) |  |  |  | 2022-03-31 10:37 | edgecheck | TRUE | TRUE |  |  |  |  | TRUE | TRUE | TRUE | TRUE | TRUE | TRUE | TRUE | 1 | [12 empty] | N | TEP | N | O | X | X | Bi2Te3 | Bi2Te3 | BiTeSe | Bi2Te2.7Se0.3 | Bulk | PC | Ball-milling |  |  |  | MA + HP |  |  |  | 손지희 | 2016-09-08
34 | 10.1063/1.3427427 | Applied Physics Letters | 2010 | 1.8 | 316 |  | 1.79 | BR | Shufen Fan | Huey Hoon Hng | Nanyang Technological University | ashhhng@ntu.edu.sg | Figure 2(f) | 40wt% NC | 40wt% NC (green closed diamond) |  |  |  | 2022-03-31 10:41 | edgecheck | TRUE | TRUE |  |  |  |  | TRUE | TRUE | TRUE | TRUE | TRUE | TRUE | TRUE | 1 | [12 empty] | P | TEP | P | O | X | X | Bi2Te3 | Bi2Te3 | BiSbTe | Bi0.4Sb1.6Te3 | Bulk | PC | Melt-Spinning |  | HP |  | solid-state synthesis(ingot+MS)+HP |  |  |  | 손지희 | 2016-09-08
35 | 10.1039/c3ra23197f | RSC Advances | 2013 | 0.48 | 500 |  | 0.5 | BR | Mi-Kyung Han | Sung-Jin Kim | Ewha Womans Univeristy | sjkim@ewha.ac.kr | Figure 7 | Inorganic ligand capped Bi2Te3 | Inorganic ligand capped Bi2Te3 (open black triangle) |  |  |  | 2022-03-31 10:46 | edgecheck | TRUE | TRUE |  |  |  |  | TRUE | TRUE | TRUE | TRUE | TRUE | TRUE | TRUE | 1 | [12 empty] | N | TEP | N | O | X | X | Bi2Te3 | Bi2Te3 | BiTe | inorganic ligand capped Bi2Te3 | Bulk | PC |  |  | SPS |  | SPS |  |  |  | 손지희 | 2016-09-08
36 | https://www.semanticscholar.org/paper/Enhancing-Figure-of-Merit-of-Bi0.5Sb1.5Te3-Through-Hsu-Huang/a428cd2a5d6376394266fafcd74b6afa30b73121 | China Steel Technical Report | 2014 | 1.42 | 380 |  | 1.41 | BR | H Hsu | TSAI-KUN HUANG | China Steel Corporation | Unknown | Figure 6(b) | ZT | BiSbTe after annealing process, ZT, filled blue square |  |  |  | 2022-03-31 10:52 | edgecheck | TRUE | TRUE |  |  |  |  | TRUE | TRUE | TRUE | TRUE | TRUE | TRUE | TRUE | 1 | [12 empty] | P | TEP | P | O | X | X | Bi2Te3 | Bi2Te3 | BiSbTe | micro-grain and nano-grain Bi0.5Sb1.5Te3 | Bulk | PC | Melt-Spinning |  | HP | annealing | (ZM+MS-HP)+annealing |  |  |  | 손지희 | 2016-09-08
37 | 10.1002/aenm.201401391 | Advanced Energy Materials | 2014 | 1.22 | 340 |  | 1.23 | BR | Yun Zheng | Xianli Su | Wuhan University of Technology | suxianli@whut.edu.cn | Figure 4(d) | MS10 | MS10, matrix: Bi10.1Sb29.5Te 60.3 |  |  |  | 2022-04-01 03:45 | edgecheck | TRUE | TRUE |  |  |  |  | TRUE | TRUE | TRUE | TRUE | TRUE | TRUE | TRUE | 1 | [12 empty] | P | TEP | P | O | X | X | Bi2Te3 | Bi2Te3 | BiSbTe | Bi0.5Sb1.5Te3 | Bulk | PC | Melt-Spinning |  | PAS |  | MS + PAS |  |  |  | 손지희 | 2016-09-08
38 | 10.1002/aenm.201500411 | Advanced Energy Materials | 2015 | 1.2 | 357 |  | 1.19 | BR | Lipeng Hu | Tiejun Zhu | Zhejiang University | zhutj@zju.edu.cn | Figure 12(a) | ZM-HD2 | ZM-HD2, inplane |  |  |  | 2022-04-01 03:52 | edgecheck | TRUE | TRUE |  |  |  |  | TRUE | TRUE | TRUE | TRUE | TRUE | TRUE | TRUE | 1 | [12 empty] | N | TEP | N | O | X | X | Bi2Te3 | Bi2Te3 | BiTeSe | Bi2Te2.79Se0.21 | Bulk | ? |  |  | HP | repress | ZM + HP + Hot Deformation(repress) |  |  | IP | 손지희 | 2016-09-08
39 | 10.1007/s11664-012-2280-6 | Journal of Electronic Materials | 2013 | 1.4 | 300 |  | 1.46 | BR | Sungwoo Hwang | Kyu-Hyoung Lee | SAIT | kyuhyoung.lee@samsung.com | Figure 5 | Mn | nanometal-decorated Bi0.5Sb1.5Te3 nanocomposites (for metal loading of 0.2 wt.%). Solution-based |  |  |  | 2022-04-01 03:57 | edgecheck | TRUE | TRUE |  |  |  |  | TRUE | TRUE | TRUE | TRUE | TRUE | TRUE | TRUE | 1 | [12 empty] | P | TEP | P | O | X | X | Bi2Te3 | Bi2Te3 | BiSbTe | Bi0.5Sb1.5Te3 + 0.2wt% Mn-decorated | Bulk | PC |  |  | SPS |  | SPS |  |  |  | 손지희 | 2016-09-08
40 | 10.1039/c3ta12623d | Journal of Materials Chemistry A | 2013 | 0.8 | 400 |  | 0.8 | BR | Jieun Ko | Jong-Young Kim | Korea Institute of Ceramic Engineering and Technology | jykim@kicet.re.kr | Figure 5(e) | Ultrasonicated(EX/US) | Ultrasonicated(EX/US), green triangle |  |  |  | 2022-04-01 03:59 | edgecheck | TRUE | TRUE |  |  |  |  | TRUE | TRUE | TRUE | TRUE | TRUE | TRUE | TRUE | 1 | [12 empty] | N | TEP | N | O | X | X | Bi2Te3 | Bi2Te3 | BiTeSe | Bi2Te2.7Se0.3 | Bulk | PC |  |  | SPS |  | chemical exfoliation + SPS |  |  |  | 손지희 | 2016-09-08
41 | 10.1002/adfm.201402663 | Advanced Functional Materials | 2015 | 0.77 | 475 |  | 0.76 | BR | Qihao Zhang | Lianjun Wang | Donghua University | wanglj@dhu.edu.cn | Figure 8 | x=2.0 | x = 2.0vol% Bi2Te3 bulk (star shape, deep blue) |  |  |  | 2022-04-01 04:03 | edgecheck | TRUE | TRUE |  |  |  |  | TRUE | TRUE | TRUE | TRUE | TRUE | TRUE | TRUE | 1 | [12 empty] | N | TEP | N | O | X | X | Bi2Te3 | Bi2Te3 | BiTeAg | Bi2Te3 + 2.0vol% Ag NPs | Bulk | PC | hydrothermal |  | SPS |  | hydrothermal method + SPS |  |  |  | 손지희 | 2016-09-09
42 | 10.1063/1.1863440 | Applied Physics Letters | 2005 | 1 | 450 |  | 1.01 | BR | XB Zhao | XB Zhao | Zhejiang University | zhaoxb@zju.edu.cn | Figure 4(d) | NC2 | NC2 |  |  |  | 2022-04-01 04:14 | edgecheck | TRUE | TRUE |  |  |  |  | TRUE | TRUE | TRUE | TRUE | TRUE | TRUE | TRUE | 1 | [12 empty] | N | TEP | N | O | X | X | Bi2Te3 | Bi2Te3 | BiTe | Bi2Te3(ZM) 85wt% + Bi2Te3 nanotube 15wt% | Bulk | PC |  |  | HP |  | mix : hydrothermal synthesis(nano tube) + ZM, -HP |  |  |  | 손지희 | 2016-09-09
43 | 10.3365/eml.2010.12.201 | Electronic Materials Letters | 2010 | 1.2 | 373 |  | 1.2 | BR | JK Lee | JK Lee | KERI | jackyrhy@keri.re.kr | Figure 10 | 0.05 wt.% | 0.05 wt.% Ag-doped Bi0.5Sb1.5Te3 | 이재기 BST0.5, Ag |  |  | 2022-04-01 04:19 | edgecheck | TRUE | TRUE |  |  |  |  | TRUE | TRUE | TRUE | TRUE | TRUE | TRUE | TRUE | 1 | [12 empty] | P | TEP | P | O | X | X | Bi2Te3 | Bi2Te3 | BiSbTeAg | Bi0.5Sb1.5Te3 + 0.05wt% Ag | Bulk | PC | Melt |  | HP |  | melting and hot pressing |  |  | IP | 손지희 | 2016-09-09
44 | 10.1007/s11664-012-2356-3 | Journal of Electronic Materials | 2012 | 1.2 | 320 |  | 1.23 | BR | Kyu-Hyoung Lee | Sang-Il Kim | SAIT | sang.il.kim@samsung.com | Figure 5(b) | x=0.01 | Bi0.4Sb1.6-xInxTe3 x=0.01, purple, half upper filled circlue |  |  |  | 2022-04-01 04:22 | edgecheck | TRUE | TRUE |  |  |  |  | TRUE | TRUE | TRUE | TRUE | TRUE | TRUE | TRUE | 1 | [12 empty] | P | TEP | P | O | X | X | Bi2Te3 | Bi2Te3 | BiSbInTe | Bi0.4Sb1.59In0.01Te3 | Bulk | PC | Melt |  | SPS |  | melting and SPS |  |  |  | 손지희 | 2016-09-09
45 | 10.1039/c3ce40643a | CrystEngComm | 2013 | 0.24 | 400 |  | 0.24 | BR | Dong Sun Lee | Young Soo Lim | Korea Institute of Ceramic Engineering and Technology | yslim@kicet.re.kr | Figure 7(d) | Bi2Te3/MnTe2 | Bi2Te3/MnTe2 |  |  |  | 2022-04-01 04:25 | edgecheck | TRUE | TRUE |  |  |  |  | TRUE | TRUE | TRUE | TRUE | TRUE | TRUE | TRUE | 1 | [12 empty] | N | TEP | N | O | X | X | Bi2Te3 | Bi2Te3 | BiTeMnTe | nanostructured Bi2Te3/MnTe2 composite | Bulk | PC |  |  | SPS |  | ball milling and SPS |  |  |  | 손지희 | 2016-09-09
46 | 10.1021/nl101156v | Nano Letters | 2010 | 1.04 | 398 |  | 1.04 | BR | Xiao Yan | Gang Chen | MIT | gchen2@mit.edu | Figure 4(e) | perp press direction | press perpendicular |  |  |  | 2022-04-01 04:29 | edgecheck | TRUE | TRUE |  |  |  |  | TRUE | TRUE | TRUE | TRUE | TRUE | TRUE | TRUE | 1 | [12 empty] | N | TEP | N | O | X | X | Bi2Te3 | Bi2Te3 | BiTeSe | Bi2Te2.7Se0.3 | Bulk | PC | Ball-milling |  | HP | HP | ball milling and hot pressing(repress) |  |  | IP | 손지희 | 2016-09-12
47 | 10.1007/s11664-013-2822-6 | Journal of Electronic Materials | 2013 | 0.9 | 423 |  | 0.9 | BR | Go-Eun Lee | Il-Ho Kim | Korea National University of Transportation | ihkim@ut.ac.kr | Figure 6 | Bi2Te2.85Se0.15:I0.005 | Bi2Te2.85Se0.15:I0.005 |  |  |  | 2022-04-01 10:59 | edgecheck | TRUE | TRUE |  |  |  |  | TRUE | TRUE | TRUE | TRUE | TRUE | TRUE | TRUE | 1 | [12 empty] | N | TEP | N | O | X | X | Bi2Te3 | Bi2Te3 | BiTeSeI | Bi2Te2.85Se0.15 : I 0.005 | Bulk | PC | Melt |  | HP |  | encapsulated melting and hot pressing |  |  |  | 손지희 | 2016-09-12
48 | 10.3938/jkps.64.1416 | Journal of the Korean Physical Society | 2014 | 0.6 | 423 |  | 0.6 | BR | Go-Eun Lee | Il-Ho Kim | Korea National University of Transportation | ihkim@ut.ac.kr | Figure 8 | Bi2Te2.4Se0.6 | Bi2Te2.4Se0.6 |  |  |  | 2022-04-01 11:05 | edgecheck | TRUE | TRUE |  |  |  |  | TRUE | TRUE | TRUE | TRUE | TRUE | TRUE | TRUE | 1 | [12 empty] | N | TEP | N | O | X | X | Bi2Te3 | Bi2Te3 | BiTeSe | Bi2Te2.4Se0.6 | Bulk | PC | Melt |  | HP |  | encapsulated melting and hot pressing |  |  |  | 손지희 | 2016-09-12
49 | 10.3938/jkps.65.696 | Journal of the Korean Physical Society | 2014 | 1.13 | 423 |  | 1.18 | BR | Go-Eun Lee | Il-Ho Kim | Korea National University of Transportation | ihkim@ut.ac.kr | Figure 7 | m=0.0075 | Bi2Te2.7Se0.3:Im, m=0.0075 | 그래프가 겹쳐 열전도도 보기 어려움 |  |  | 2022-04-01 11:09 | edgecheck | TRUE | TRUE | TRUE |  |  |  | TRUE | TRUE | TRUE | TRUE | TRUE | TRUE | TRUE | 1 | [12 empty] | N | TEP | N | O | X | X | Bi2Te3 | Bi2Te3 | BiTeSeI | Bi2Te2.7Se0.3 : I 0.0075 | Bulk | PC | Melt |  | HP |  | encapsulated melting and hot pressing |  |  |  | 손지희 | 2016-09-12
50 | 10.1007/s11664-014-3485-7 | Journal of Electronic Materials | 2014 | 1.13 | 423 |  | 1.17 | BR | Go-Eun Lee | Il-Ho Kim | Korea National University of Transportation | ihkim@ut.ac.kr | Figure 7 | Bi2Te2.7Se0.3I0.0075 | Bi2Te2.7Se0.3I0.0075 | This is review paper including 49. No need, because it is duplication | 49와 50 데이터 동일, 따라서 50 excel 데이터삭제 |  | 2022-04-01 11:15 | edgecheck | TRUE | TRUE | FALSE |  |  |  | TRUE | TRUE | FALSE | TRUE | TRUE | TRUE | FALSE | 0 | [12 empty] | N | TEP | N | O | X | X | Bi2Te3 | Bi2Te3 | BiTeSeI | Bi2Te2.7Se0.3 : I 0.0075 | Bulk | PC | Melt |  | HP |  | encapsulated melting and hot pressing |  |  |  | 손지희 | 2016-09-12
51 | 10.3938/jkps.64.1692 | Journal of the Korean Physical Society | 2014 | 0.9 | 423 |  | 0.9 | BR | Go-Eun Lee | Il-Ho Kim | Korea National University of Transportation | ihkim@ut.ac.kr | Figure 7 | m=0.005 | Bi2Te2.85Se0.15I0.005 (open circlue) |  |  |  | 2022-04-01 11:21 | edgecheck | TRUE | TRUE |  |  |  |  | TRUE | TRUE | TRUE | TRUE | TRUE | TRUE | TRUE | 1 | [12 empty] | N | TEP | N | O | X | X | Bi2Te3 | Bi2Te3 | BiTeSeI | Bi2Te2.85Se0.15 : I0.005 | Bulk | PC | Melt |  | HP |  | encapsulated melting and hot pressing |  |  |  | 손지희 | 2016-09-12
52 | 10.1002/aenm.201100338 | Advanced Energy Materials | 2011 | 0.45 | 373 |  | 0.45 | BR | S. Sumithra | Kevin L. Stokes | University of New Orleans | klstokes@uno.edu | Figure 5 | 5% Bi/Bi2Te3-II | 5% Bi/Bi2Te3-II |  |  |  | 2022-04-01 11:27 | edgecheck | TRUE | TRUE |  |  |  |  | TRUE | TRUE | TRUE | TRUE | TRUE | TRUE | TRUE | 1 | [12 empty] | N | TEP | N | O | X | X | Bi2Te3 | Bi2Te3 | Bi/BiTe | Bi2Te3 + 5.0vol% Bi NPs | Bulk | PC |  |  | HP |  | low temperature solvothermal method and ball milling and hot pressing |  |  |  | 손지희 | 2016-09-13
53 | 10.1063/1.4749806 | Journal of Applied Physics | 2012 | 0.87 | 375 |  | 0.9 | BR | K. C. Lukas | C. P. Opeil | Boston College | Unknown | Figure 4d | Cu0.01Bi2Te2.7Se0.3 | Cu0.01Bi2Te2.7Se0.3 |  |  |  | 2022-04-01 11:38 | edgecheck | TRUE | TRUE |  |  |  |  | TRUE | TRUE | TRUE | TRUE | TRUE | TRUE | TRUE | 1 | [12 empty] | N | TEP | N | O | O | X | Bi2Te3 | Bi2Te3 | CuBiTeSe | Cu0.01Bi2Te2.7Se0.3 | Bulk | PC |  |  | HP |  | ball milling and hot pressing |  |  |  | 손지희 | 2016-09-13 | 소자측정x, diffusion barrier 적합한지 여부
54 | 10.1002/adma.201203764 | Advanced Materials | 2013 | 0.71 | 400 |  | 0.7 | BR | Yuho Min | Kyu Hyoung Lee | SAIT | kyuhyoung.lee@samsung.com | Figure 3F | BT85BS15 | BT85BS15 |  |  |  | 2022-04-01 11:41 | edgecheck | TRUE | TRUE |  |  |  |  | TRUE | TRUE | TRUE | TRUE | TRUE | TRUE | TRUE | 1 | [12 empty] | N | TEP | N | O | X | X | Bi2Te3 | Bi2Te3 | BiTeSe | (Bi2Te3)85(Bi2Se3)15 nanoflakes | Bulk | PC |  |  | SPS |  | chemical synthesis + SPS |  |  | IP | 손지희 | 2016-09-13
55 | 10.3390/ma8030959 | Materials | 2015 | 1.09 | 300 |  | 1.09 | BR | Hyeona Mun | Jong Wook Roh | SAIT | jw.roh@samsung.com | Figure 4(b) | 1.0 at.% Fe-BST | 1.0 at.% Fe-BST |  |  |  | 2022-04-01 11:44 | edgecheck | TRUE | TRUE |  |  |  |  | TRUE | TRUE | TRUE | TRUE | TRUE | TRUE | TRUE | 1 | [12 empty] | P | TEP | P | O | X | X | Bi2Te3 | Bi2Te3 | BiSeTeFe | Bi0.48Sb1.52Te3 + 1 at% Fe | Bulk | PC |  |  | SPS |  | melting and SPS |  |  |  | 손지희 | 2016-09-13
56 | 10.1063/1.4916947 | Applied Physics Letters | 2015 | 0.95 | 323 |  | 0.96 | BR | Sergey V. Ovsyannikov | Sergey V. Ovsyannikov | Universität Bayreuth | sergey.ovsyannikov@uni-bayreuth.de | Figure 1(d) | y = 0.27 | y = 0.27, n-type, Bi2Te3-ySey |  |  |  | 2022-04-02 11:42 | edgecheck | TRUE | TRUE |  |  |  |  | TRUE | TRUE | TRUE | TRUE | TRUE | TRUE | TRUE | 1 | [12 empty] | N | TEP | N | O | X | X | Bi2Te3 | Bi2Te3 | BiTeSe | Bi2Te2.73Se0.27 | Bulk | SC |  |  |  |  | vertical zone-leveling method |  |  |  | 손지희 | 2016-09-13
57 | 10.1063/1.4916947 | Applied Physics Letters | 2015 | 1 | 323 |  | 1.03 | BR | Sergey V. Ovsyannikov | Sergey V. Ovsyannikov | Universität Bayreuth | sergey.ovsyannikov@uni-bayreuth.de | Figure 1(d) | x = 0.6 | x = 0.6, p-type, BixSb2-xTe3 |  |  |  | 2022-04-02 11:44 | edgecheck | TRUE | TRUE |  |  |  |  | TRUE | TRUE | TRUE | TRUE | TRUE | TRUE | TRUE | 1 | [12 empty] | P | TEP | P | O | X | X | Bi2Te3 | Bi2Te3 | BiSbTe | Bi0.6Sb1.4Te3 | Bulk | SC |  |  |  |  | vertical zone-leveling method |  |  |  | 손지희 | 2016-09-13
58 | 10.1039/c5tc02219c | Journal of Materials Chemistry C | 2015 | 0.82 | 473 |  |  | BR | Yu Pan | Jing-Feng Li | Tsinghua University | jingfeng@mail.tsinghua.edu.cn | Figure 8 | x= 0.8 repeated | x= 0.8 repeated, Bi2Te3-xSex | 데이터가 f(T)가 아니라, f(조성)형태임. 확보 보류. |  |  | 2022-04-02 04:03 |  | TRUE | FALSE |  |  |  |  | TRUE | FALSE | TRUE | TRUE | TRUE | TRUE | FALSE | 0 | [12 empty] | N | σ, ZT | N | O | X | X | Bi2Te3 | Bi2Te3 | BiTeSe | Bi2Te2.7Se0.3 | Bulk | PC |  |  | SPS |  | MA + SPS |  |  |  | 손지희 | 2016-09-13
59 | 10.1038/srep03212 | Scientific Reports | 2013 | 0.95 | 423 |  | 0.84 | BR | Pooja Puneet | Jian He | Clemson University | jianhe@clemson.edu | Figure 2 | exf8h-SPS | exf8h-SPS | poor resolution, 데이터를 다시 땄으나, TEP와 ZT간 관계가 이상함 | 열전도도 2K (~0)데이터 삭제 |  | 2022-04-02 04:29 | redigitize | TRUE | TRUE |  | FALSE |  |  | TRUE | TRUE | TRUE | FALSE | TRUE | TRUE | FALSE | 0 | [12 empty] | N | TEP | N | O | X | X | Bi2Te3 | Bi2Te3 | BiTeSe | Bi2Te2.7Se0.3 | Bulk | PC |  |  | SPS |  | chemical-exfoliation spark-plasma-sintering (CE-SPS) |  |  | IP | 손지희 | 2016-09-13
60 | 10.1039/c4nr00191e | Nanoscale | 2014 | 0.31 | 300 |  | 0.31 | BR | Ho Sun Shin | Jae Yong Song | Korea Research Institute of Standards and Science | jysong@kriss.re.kr | Figure 4(a) | TCHT | TCHT, heat-treated twin containing |  |  |  | 2022-04-02 04:32 | edgecheck | TRUE | TRUE |  |  |  |  | TRUE | TRUE | TRUE | TRUE | TRUE | TRUE | TRUE | 1 | [12 empty] | N | TEP | N | O | X | X | Bi2Te3 | Bi2Te3 | BiTe | Bi2Te3 nanowires (heat-treated twin-containing NWs) | 1D | [5 empty] | RF sputtering deposition + heat-treated |  |  |  | 손지희 | 2016-09-13
61 | 10.1109/ICT.2003.1287440 | Proceedings ICT'03. 22nd International Conference on Thermoelectrics | 2003 | 0.94 | 324 |  |  | BR | O.B. Sokolov | N.LDuvankov | Nord Specialized Design-Technological Bureau | sctbnord@,tnail.sitek.ru | Figure 3 | 3 | 3 (triangle) |  |  |  | 2022-04-02 04:33 |  | TRUE | FALSE |  |  |  |  | TRUE | FALSE | TRUE | TRUE | TRUE | TRUE | FALSE | 0 | [12 empty] | N | ZT | N | O | X | X | Bi2Te3 | Bi2Te3 | BiTeSe CBr | Bi2Te2.82Se0.18 + 0.049% mass C6Br6 | Bulk | SC |  |  |  |  | vertical zone-melting |  |  | parallel to the growth direction of ingots | 손지희 | 2016-09-19
62 | 10.1021/nl203389x | Nano Letters | 2012 | 0.62 | 400 |  | 0.64 | BR | Jae Sung Son | Taeghwan Hyeon | Seoul National University | thyeon@snu.ac.kr | Figure 5(c) | 250oC (red circle) | 250oC (red circle) |  |  |  | 2022-04-02 04:36 | edgecheck | TRUE | TRUE |  |  |  |  | TRUE | TRUE | TRUE | TRUE | TRUE | TRUE | TRUE | 1 | [12 empty] | N | TEP | N | O | X | X | Bi2Te3 | Bi2Te3 | BiTe | Bi2Te3 | Bulk |  |  |  | SPS |  | chmical synthesis + SPS |  |  |  | 손지희 | 2016-09-19
63 | 10.1016/j.jallcom.2013.03.062 | Journal of Alloys and Compounds | 2013 | 1.14 | 323 |  | 1.15 | BR | JH Son | MW Oh | KERI | minwookoh@keri.re.kr | Figure 12 | 10hr | 10hr |  |  |  | 2022-04-02 04:41 | edgecheck | TRUE | TRUE |  |  |  |  | TRUE | TRUE | TRUE | TRUE | TRUE | TRUE | TRUE | 1 | [12 empty] | P | TEP | P | O | X | X | Bi2Te3 | Bi2Te3 | BiSbTeSe | Bi 0.42Sb1.51Te3.05Se0.02 | Bulk | PC |  |  | SPS |  | BM + SPS |  |  |  | 손지희 | 2016-09-19
64 | 10.1021/nl2034859 | Nano Letters | 2012 | 0.54 | 300 |  | 0.43 | BR | Ajay Soni | Michael Khor Khiam Aik | Nanyang Technological University | mkakhor@ntu.edu.sg | Figure 4(d) | Bi2Te2.7Se0.3 | Bi2Te2.7Se0.3 |  |  |  | 2022-04-02 04:50 | edgecheck | TRUE | TRUE |  | FALSE |  |  | TRUE | TRUE | TRUE | FALSE | TRUE | TRUE | FALSE | 0 | [12 empty] | N | TEP | N | O | X | X | Bi2Te3 | Bi2Te3 | BiTeSe | Bi2Te2.7Se0.3 | Bulk | PC |  |  | SPS |  | polyol synthesis + SPS |  |  | IP | 손지희 | 2016-09-20
65 | 10.1039/c4ta01554a | Journal of Materials Chemistry A | 2014 | 1.27 | 360 |  | 1.28 | BR | Yukun Xiao | Jun Jiang | Ningbo Institute of Materials Technology and Engineering | jjun@nimte.ac.cn | Figure 3(f) | BiSbTe + 4.0 mol% WSe2 addition | BiSbTe + 4.0 mol% WSe2 addition (typo in label) |  | typo in label |  | 2022-04-02 04:55 | edgecheck | TRUE | TRUE |  |  |  |  | TRUE | TRUE | TRUE | TRUE | TRUE | TRUE | TRUE | 1 | [12 empty] | P | TEP | P | O | X | X | Bi2Te3 | Bi2Te3 | BiSbTe Wse | Bi0.48Sb1.52Te3 + 4mol% WSe2 | Bulk | SC |  |  |  |  | zone melting method |  |  | growth direction | 손지희 | 2016-09-20
66 | 10.1063/1.2425007 | Applied Physics Letters | 2007 | 1.35 | 300 |  | 1.37 | BR | Xinfeng Tang | Xinfeng Tang | Wuhan University of Technology | tangxf@mail.whut.edu.cn | Figure 4(d) | SPS-40 | SPS-40 | 논문에서 k_el 환산식과 k_ph있음을 확인, ZT오류도 없음 |  |  | 2022-04-02 04:59 | edgecheck | TRUE | TRUE |  |  |  |  | TRUE | TRUE | TRUE | TRUE | TRUE | TRUE | TRUE | 1 | [12 empty] | P | TEP | P | O | X | X | Bi2Te3 | Bi2Te3 | BiTe | Bi2Te3 ingots | Bulk | PC |  |  | SPS |  | MS + SPS |  |  |  | 손지희 | 2016-09-20
67 | 10.1088/0957-4484/24/28/285702 | Nanotechnology | 2013 | 1.15 | 340 |  | 1.16 | BR | Shanyu Wang | Xinfeng Tang | Wuhan University of Technology | tangxf@whut.edu.cn | Figure 11 | 1%at Cu | 1%at Cu, Bi2Te2.7Se0.3 |  |  |  | 2022-04-02 05:03 | edgecheck | TRUE | TRUE |  |  |  |  | TRUE | TRUE | TRUE | TRUE | TRUE | TRUE | TRUE | 1 | [12 empty] | N | TEP | N | O | X | X | Bi2Te3 | Bi2Te3 | BiTeSe Cu | Cu0.01Bi2Te2.7Se0.3 | Bulk | SC |  |  |  |  | large-scale zone melting technique |  |  |  | 손지희 | 2016-09-20
68 | 10.1002/pssa.201228589 | Physica Status Solidi A | 2013 | 0.85 | 413 |  | 0.85 | BR | Fang Wu | Xing Hu | Zhengzhou University | xhu@zzu.edu.cn | Figure 8 | Ce0.2Bi1.8Se0.3Te2.7 | Ce0.2Bi1.8Se0.3Te2.7 |  |  |  | 2022-04-02 09:55 | edgecheck | TRUE | TRUE |  |  |  |  | TRUE | TRUE | TRUE | TRUE | TRUE | TRUE | TRUE | 1 | [12 empty] | N | TEP | N | O | X | X | Bi2Te3 | Bi2Te3 | BiTeSeCe | Ce0.2Bi1.8Se0.3Te2.7 | Bulk | PC |  |  | HP |  | hydrothermal method + HP |  |  |  | 손지희 | 2016-09-21
69 | 10.1103/PhysRevB.90.085118 | Physical Review B | 2014 | 0.46 | 250 |  | 0.46 | BR | L. Cheng | HJ Liu | Wuhan University | phlhj@whu.edu.cn | Figure 4(c) | Experiment | Experiment | 계산논문인데 실험논문[43] (KIST현도빈박사)을 cite함. Prb에는 전도도가 테이블에 있고, 제벡계수와 ZT는 그림으로 있음. 사이트한 논문에서 열전도도 가져옴 |  |  | 2022-04-02 10:13 | redigitize | TRUE | TRUE |  |  |  |  | TRUE | TRUE | TRUE | TRUE | TRUE | TRUE | TRUE | 1 | [12 empty] | P | α, ZT | P | O | X | X | Bi2Te3 | Bi2Te3 | BiTe SbTe SbSe | Bi2Te3-Sb2Te3-5%Sb2Se3 | Bulk | SC |  |  |  |  | Bridgman method |  |  |  | 손지희 | 2016-09-21 | 이론, 실험결과(ref. 43) 비교
70 | 10.1103/PhysRevB.85.125207 | Physical Review B | 2012 | 0.55 | 500 |  | 0.53 | BR | Ö. Ceyda Yelgel | G. P. Srivastava | University of Exeter | Unknown | Figure 9 | 0.1 wt.% CuBr experiment | Experiment, Bi2(Te0.85Se0.15)3 single crystal doped with 0.1 wt % CuBr. | poor resolution, ZT불일치 |  |  | 2022-04-02 10:27 |  | TRUE | TRUE |  | FALSE |  |  | TRUE | TRUE | TRUE | FALSE | TRUE | TRUE | FALSE | 0 | [12 empty] | N | TEP | N | O | X | X | Bi2Te3 | Bi2Te3 | BiTeSe CuBr | Bi2Te2.55Se0.45 + 0.1wt% CuBr | Bulk | SC |  |  |  |  | - |  |  |  | 손지희 | 2016-09-21 | 이론, 실험결과(ref. 19) 비교
71 | 10.1021/nl202935k | Nano Letters | 2012 | 0.96 | 380 |  | 0.96 | BR | Genqiang Zhang | Yue Wu | Purdue University | yuewu@perdue.edu | Figure 3F | Bi2Te3 nanowire bulk pellet | Bi2Te3 nanowire bulk pellet |  |  |  | 2022-04-02 10:27 | edgecheck | TRUE | TRUE |  |  |  |  | TRUE | TRUE | TRUE | TRUE | TRUE | TRUE | TRUE | 1 | [12 empty] | N | TEP | N | O | X | X | Bi2Te3 | Bi2Te3 | BiTe | Bi2Te3 nanowires | Bulk |  |  |  | SPS |  | two-step solution phase reaction + SPS |  |  |  | 손지희 | 2016-09-22
72 | 10.1002/adfm.201600718 | Advanced Functional Materials | 2016 | 0.3 | 425 |  | 0.3 | BR | Ping Wei | Qingjie Zhang | Wuhan University of Technology | zhangqj@whut.edu.cn | Figure 4(f) | in-plane | in-plane, Bi14Rh3I9 |  |  |  | 2022-04-02 10:32 | edgecheck | TRUE | TRUE |  |  |  |  | TRUE | TRUE | TRUE | TRUE | TRUE | TRUE | TRUE | 1 | [12 empty] | N | TEP | N | O | X | X | etc | BiMI | BiRhI | Bi14Rh3I9 | Bulk | PC |  |  | SPS |  | melting + ground + SPS |  |  | IP | 손지희 | 2016-09-22
73 | 10.1111/j.1551-2916.2012.05284.x | Journal of the American Ceramic Society | 2012 | 0.4 | 1050 |  | 0.38 | BR | Jinle Lan | Yuan-Hua Lin | Tsinghua University | linyh@tsinghua.edu.cn | Figure 4 | 50 nm | 50nm, In1.92(ZnCe)0.08O3 bulk |  |  |  | 2022-04-02 10:35 | edgecheck | TRUE | TRUE |  |  |  |  | TRUE | TRUE | TRUE | TRUE | TRUE | TRUE | TRUE | 1 | [12 empty] | N | TEP | N | O | X | X | Oxide | In2O3 | InZnCeO | In1.92(ZnCe)0.08O3 | Bulk | PC |  |  | SPS |  | co-precipitation and Spark plasma sintering |  |  |  | 손지희 | 2016-09-22
74 | 10.1016/j.jallcom.2013.03.167 | Journal of Alloys and Compounds | 2013 | 0.47 | 430 |  | 0.48 | BR | Chao Yu | Fanglin Chen | University of South Carolina | chenfa@cec.sc.edu | Figure 6(d) | HPHT (black square) | BTA nanorods after sintered by HPHT (black square) |  |  |  | 2022-04-02 10:38 | edgecheck | TRUE | TRUE |  |  |  |  | TRUE | TRUE | TRUE | TRUE | TRUE | TRUE | TRUE | 1 | [12 empty] | N | TEP | N | O | X | X | Bi2Te3 | Bi2Te3 | BiTe | Bi2Te2.4 nanorods | Bulk |  |  |  | HP |  | hydrothermal synthesis + HP |  |  |  | 손지희 | 2016-09-23
75 | 10.1063/1.4893236 | APL Materials | 2014 | 0.75 | 710 |  | 0.76 | BR | Atsuko Kosuga | Atsuko Kosuga | Osaka Prefecture University | a-kosuga@21c.osakafu-u.ac.jp | Figure 4 | In-10 | In-10 (inverse triangle) |  |  |  | 2022-04-02 10:41 | edgecheck | TRUE | TRUE |  |  |  |  | TRUE | TRUE | TRUE | TRUE | TRUE | TRUE | TRUE | 1 | [12 empty] | P | TEP | P | O | X | X | Bi2Te3 | Bi2Te3 | GeSbTe | GeIn0.6Sb5.4Te10 | Bulk | PC |  |  |  |  | melting + annealing |  |  |  | 손지희 | 2016-09-23
76 | 10.1021/nn2017183 | ACS Nano | 2011 | 0.36 | 585 |  | 0.35 | BR | Marcus Scheele | Marcus Scheele | University of Hamburg | mscheele@lbl.gov | Figure 7d | first measurement | first measurement (squares) | nearly zero conductivity at 300 K, poor resolution // (ZT=0) |  |  | 2022-04-02 10:48 | edgecheck | TRUE | TRUE |  | FALSE |  |  | TRUE | TRUE | TRUE | FALSE | TRUE | TRUE | FALSE | 0 | [12 empty] | N | TEP | PN | O | X | X | PbTe | PbTe | PbTe PbSe | (PbTe)(PbSe) nanostars | Bulk | PC |  |  | SPS |  | colloidal core-shell nanoparticles + SPS | LFA-457(NETZSCH), ZEM-3(ULVAC-RIKO) |  |  | 손지희 | 2016-10-04
77 | 10.1021/cm803437x | Chemistry of Materials | 2009 | 1.2 | 700 |  | 1.32 | BR | Kyunghan Ahn | MG Kanatzidis | Northwestern University | m-kanatzidis@northwestern.edu | Figure 9(b) | y=0.05 | AgyPb0.99La0.01Te y=0.05 | poor resolution |  |  | 2022-04-02 10:53 | edgecheck | TRUE | TRUE |  | FALSE |  |  | TRUE | TRUE | TRUE | FALSE | TRUE | TRUE | FALSE | 0 | [12 empty] | N | TEP | N | O | X | X | PbTe | PbTe | AgPbLaTe | Ag0.05Pb0.99La0.01Te | Bulk | PC | Melt-Cooling |  |  |  | heating | LFA-457(NETZSCH), ZEM-3(ULVAC-RIKO) |  |  | 손지희 | 2016-10-04
78 | 10.1021/ja910762q | Journal of the American Chemical Society | 2010 | 1.2 | 720 |  | 1.11 | BR | Kyunghan Ahn | MG Kanatzidis | Northwestern University | m-kanatzidis@northwestern.edu | Figure 7(b) | y=0.055 | y=0.055%, PbTe-1% CdTe-y% PbI2 |  |  |  | 2022-04-02 10:41 | edgecheck | TRUE | TRUE |  |  |  |  | TRUE | TRUE | TRUE | TRUE | TRUE | TRUE | TRUE | 1 | [12 empty] | N | TEP | N | O | X | X | PbTe | PbTe | PbTe CdTe PbI | (PbTe)98.99945(CdTe)0.01(PbI2)0.00055 | Bulk | PC | Melt-Cooling |  |  |  | heating | LFA-457(NETZSCH), ZEM-3(ULVAC-RIKO) |  |  | 손지희 | 2016-10-04
79 | 10.1039/c3ee40482j | Energy Environmental Science | 2013 | 1.64 | 770 |  | 1.62 | BR | Kyunghan Ahn | MG Kanatzidis | Northwestern University | m-kanatzidis@northwestern.edu | Figure 5 | SPS(x=2) | SPS(x = 2) (Fig4,5) |  |  |  | 2022-04-02 11:10 | edgecheck | TRUE | TRUE |  |  |  |  | TRUE | TRUE | TRUE | TRUE | TRUE | TRUE | TRUE | 1 | [12 empty] | P | TEP | P | O | X | X | PbTe | PbTe | PbTe HgTe NaTe | (PbTe)0.97(HgTe)0.02(Na2Te)0.01 | Bulk | PC |  |  | SPS |  | SPS | LFA-457(NETZSCH), ZEM-3(ULVAC-RIKO) |  |  | 손지희 | 2016-10-05
80 | 10.1103/PhysRevB.82.115209 | Physical Review B | 2010 | 1.3 | 700 |  | 1.3 | BR | John Androulakis | MG Kanatzidis | Northwestern University | m-kanatzidis@northwestern.edu | Figure 8 | PbTe:K 1.25%:Na 0.6% | PbTe:K 1.25%:Na 0.6% |  |  |  | 2022-04-02 11:18 | edgecheck | TRUE | TRUE |  |  |  |  | TRUE | TRUE | TRUE | TRUE | TRUE | TRUE | TRUE | 1 | [12 empty] | P | TEP | P | O | X | X | PbTe | PbTe | PbTeKNa | Pb0.9815K0.0125Na0.006Te | Bulk | PC | Melt-Cooling |  |  |  | heating | LFA-457(NETZSCH), ZEM-3(ULVAC-RIKO) |  |  | 손지희 | 2016-10-05
81 | 10.1103/PhysRevB.83.195209 | Physical Review B | 2011 | 0.9 | 900 |  | 1.19 | BR | John Androulakis | MG Kanatzidis | Northwestern University | m-kanatzidis@northwestern.edu | Figure 8(a) | 2.7x10^19 | PbSe:Ga, 2.7x10^19 | poor resolution, ZT불일치. 그런데 명목ZT가 더작고, TEP ZT가 더큼 |  |  | 2023-04-11 19:15 | redigitize | TRUE | TRUE |  | FALSE |  |  | TRUE | TRUE | TRUE | FALSE | TRUE | TRUE | FALSE | 0 | [12 empty] | N | TEP | N | O | X | X | Selenide | PbSe | PbGaSe | Pb0.995Ga0.005Se | Bulk | PC | Melt-Cooling |  |  |  | heating | LFA-457(NETZSCH), ZEM-3(ULVAC-RIKO) | 0.171 + (2.65 × 10−5)T |  | 손지희 | 2016-10-05
82 | 10.1007/s11664-013-2500-8 | Journal of Electronic Materials | 2013 | 0.42 | 617 |  |  | BR | J. Arreguin-Zavala | J. Arreguin-Zavala | École Polytechnique de MontrÉal | javier.arreguin-zavala@polymtl.ca | Figure 9 | MW-sintered, Ag contacts | MW-sintered, Ag contacts, Harman measured |  |  |  | 2022-04-03 00:01 |  | TRUE | FALSE |  |  |  |  | TRUE | FALSE | TRUE | TRUE | TRUE | TRUE | FALSE | 0 | [12 empty] | P | σ, ZT | P | O | X | X | PbTe | PbTe | (Pb,Sn)Te | (Pb,Sn)Te | Bulk | PC |  |  |  |  | microwave sintering | Harman method |  |  | 손지희 | 2016-10-06
83 | 10.1007/s11664-013-2819-1 | Journal of Electronic Materials | 2013 | 0.78 | 723 |  | 0.8 | BR | Ashoka Bali | Ramesh Chandra Mallik | Indian Institute of Science | rameshmallik@gmail.com | Figure 10 | S5 | S5 |  |  |  | 2022-04-03 06:13 | edgecheck | TRUE | TRUE |  |  |  |  | TRUE | TRUE | TRUE | TRUE | TRUE | TRUE | TRUE | 1 | [12 empty] | N | TEP | N | O | X | X | PbTe | PbTe | PbTe In | PbTe +3at% In | Bulk | PC |  |  | HP |  | two-step matrix encapsulation technique + hot press | ZEM-3(ULVAC-RIKO), Flashline 3000(ANTER) |  |  | 손지희 | 2016-10-06
84 | 10.1063/1.4890320 | Journal of Applied Physics | 2014 | 0.66 | 800 |  | 0.63 | BR | Ashoka Bali | Ramesh Chandra Mallik | Indian Institute of Science | rcmallik@physics.iisc.ernet.in | Figure 11 | Pb0.999In0.001Te0.70Se0.30 | Pb0.999In0.001Te0.70Se0.30 (pink, left triangle) | 제벡계수의 경우 고온데이터 없음 |  |  | 2022-04-03 06:32 | edgecheck | TRUE | TRUE |  |  |  |  | TRUE | TRUE | TRUE | TRUE | TRUE | TRUE | TRUE | 1 | [12 empty] | N | TEP | N | O | X | X | PbTe | PbTe | PbInTeSe | Pb0.999In0.001Te0.70Se0.30 | Bulk | PC |  |  | HP |  | heating + HP | LFA-457(NETZSCH), uniaxial 4-point contact geometry(α, ref.16), Van der Pauw method(ρ) | Cp/kB=3.07+4.7x10-4(T/K -300) |  | 손지희 | 2016-10-06
85 | 10.1039/c5ee01147g | Energy Environmental Science | 2015 | 2.3 | 923 |  | 2.25 | BR | Di Wu | Jiaqing He | South University of Science and Technology of China | he.jq@sustc.edu.cn | Figure 1(f) | x=20% | (PbTe)0.8(PbS)0.2 + 3at% Na | poor resolution for hi-T sigma |  |  | 2022-04-03 06:36 | edgecheck | TRUE | TRUE |  |  |  |  | TRUE | TRUE | TRUE | TRUE | TRUE | TRUE | TRUE | 1 | [12 empty] | P | TEP | P | O | X | X | PbTe | PbTe | PbTe PbS Na | (PbTe)0.8(PbS)0.2 + 3at% Na | Bulk | PC |  |  | SPS |  | SPS | ZEM-3(ULVAC-RIKO), LFA457(NETZSCH) |  |  | 손지희 | 2016-10-07
86 | 10.1016/j.jssc.2009.07.004 | Journal of Solid State Chemistry | 2009 | 0.27 | 300 |  | 0.268 | BR | Yongkwan Dong | Francis J. DiSalvo | Cornell University | fjd3@cornell.edu | Figure 4 | Br(1.0) | Br(1.0) (filled circle) | k_L, L=2.45만 나옴. 환산해서 k_tot얻음. T 5K단위로 강제할당 |  |  | 2022-04-03 07:01 | redigitize | TRUE | TRUE |  |  |  |  | TRUE | TRUE | TRUE | TRUE | TRUE | TRUE | TRUE | 1 | [12 empty] | N | TEP | N | O | X | X | PbTe | PbTe | PbTeBr | PbTe(1-x)Brx | Bulk | PC |  |  |  |  | high-pressure andhigh-temperature(HPHT) | home built apparatus(ref.26) |  |  | 손지희 | 2016-10-07 | 열전도도값 역산해서 추정
87 | 10.1063/1.3517088 | Journal of Applied Physics | 2010 | 0.62 | 723 |  | 0.61 | BR | H. S. Dow | MW Oh | KERI | minwookoh@keri.re.kr | Figure 8 | Sb0.10 | Sb0.10 for Pb1-xSbxTe alloys |  |  |  | 2022-04-03 07:05 | edgecheck | TRUE | TRUE |  |  |  |  | TRUE | TRUE | TRUE | TRUE | TRUE | TRUE | TRUE | 1 | [12 empty] | N | TEP | N | O | X | X | PbTe | PbTe | PbSbTe | Pb0.9Sb0.1Te | Bulk | PC |  |  |  |  | melting process | ZEM-3(ULVAC-RIKO), LFA457(NETZSCH), DSC 404C(NETZSCH) | 0.15-0.17 |  | 손지희 | 2016-10-07
88 | 10.1007/s11664-013-2832-4 | Journal of Electronic Materials | 2013 | 1.1 | 773 |  | 1.01 | BR | Oliver Falkenbach | Oliver Falkenbach | Justus-Liebig-University | Oliver.Falkenbach@anorg.chemie.uni-giessen.de | Figure 13(f) | 5 at.-% Bi | 5 at.-% Bi, Bix(PbTe)1-x |  |  |  | 2022-04-03 09:42 | edgecheck | TRUE | TRUE |  |  |  |  | TRUE | TRUE | TRUE | TRUE | TRUE | TRUE | TRUE | 1 | [12 empty] | N | TEP | N | O | X | X | PbTe | PbTe | PbTeBi | PbTe + 5 at% Bi | Bulk | PC |  |  | HP |  | co-ball-milling + HP | XFA500(LINSEIS), LSR-3(LINSEIS) |  |  | 손지희 | 2016-10-10
89 | 10.1016/j.jallcom.2015.03.117 | Journal of Alloys and Compounds | 2015 | 1.03 | 600 |  | 1.03 | BR | Haotian Fan | Taichao Su | Henan Polytechnic University | stc@hpu.edu.cn | Figure 5 | x= 0.03 | x = 0.03 (blue, triangle) |  |  |  | 2022-04-03 09:45 | edgecheck | TRUE | TRUE |  |  |  |  | TRUE | TRUE | TRUE | TRUE | TRUE | TRUE | TRUE | 1 | [12 empty] | P | TEP | P | O | X | X | Selenide | PbSe | AgSbPbSe | (AgSb)0.03Pb0.94Se | Bulk | PC |  |  | HP |  | high pressure method | LRS-3, LFA457(NETZSCH) |  |  | 손지희 | 2016-10-10
90 | 10.1021/nl400319u | Nano Letters | 2013 | 1.2 | 620 |  | 1.2 | BR | Haiyu Fang | Yue Wu | Purdue University | yuewu@perdue.edu | Figure 4E | PbTe/Bi2Te3 = 27:1 | The red dot curves and the red bars stand for the PbTe/Bi2Te3 = 27:1 sampl |  |  |  | 2022-04-03 09:48 | edgecheck | TRUE | TRUE |  |  |  |  | TRUE | TRUE | TRUE | TRUE | TRUE | TRUE | TRUE | 1 | [12 empty] | N | TEP | N | O | X | X | PbTe | PbTe | PbTe BiTe | PbTe:Bi2Te3=27:1 barbell nanowire | Bulk | PC |  |  | HP | annealing | three-step solution-phase reaction + HP + annealing | standard fourprobe method, bridging the sample between a heater and heat sink and testing the voltage difference between the hot and the cold sides |  |  | 손지희 | 2016-10-10
91 | 10.1103/PhysRevB.87.045203 | Physical Review B | 2013 | 1.55 | 773 |  | 1.57 | BR | Christopher M. Jaworski | Joseph P. Heremans | Ohio State University | Unknown | Figure 6 | x= 0.08 | x = 0.08 (FIG 6), green triangle |  |  |  | 2022-04-03 10:02 | redigitize | TRUE | TRUE |  |  |  |  | TRUE | TRUE | TRUE | TRUE | TRUE | TRUE | TRUE | 1 | [12 empty] | P | TEP | P | O | X | X | PbTe | PbTe | PbNaTeS | Pb0.99Na0.01Te0.92S0.08 | Bulk | PC |  |  |  |  | heating + annealing | PPMS, Flashline 3000 (Anter Corporation), DSC 404-C(NETZSCH), ZEM-2(ULVAC) |  |  | 손지희 | 2016-10-11
92 | 10.1039/c5tc03068d | Journal of Materials Chemistry C | 2015 | 1.8 | 850 |  | 1.55 | BR | Zhengzhong Jian | Yanzhong Pei | Tongji University | yanzhong@tongji.edu.cn | Figure 6 | 1.1e20 | n = 1.1e20, inverse triangle, pink |  | ZT와 TEP ZT가 고온부에서 불일치 |  | 2022-04-03 10:10 | edgecheck | TRUE | TRUE |  | FALSE |  |  | TRUE | TRUE | TRUE | FALSE | TRUE | TRUE | FALSE | 0 | [12 empty] | P | TEP | P | O | X | X | PbTe | PbTe | YbPbTeNa | Yb0.01Pb0.99Te:Na | Bulk | PC |  |  | HP |  | melting + annealing + HP | van der Pauw technique, LFA457(NETZSCH) | Cp(kB/atom) = 3.07 + 0.00047(T/K - 300) |  | 손지희 | 2016-10-11
93 | 10.1103/PhysRevB.87.144104 | Physical Review B | 2013 | 1.15 | 650 |  |  | BR | T. Keiber | H. Wang | Oak Ridge National Laboratory | Unknown | Figure 4 | 2 percent | 2 percent, circle |  | 열전도도 없음 |  | 2022-04-03 10:13 |  | TRUE | FALSE |  |  |  |  | TRUE | FALSE | TRUE | TRUE | TRUE | TRUE | FALSE | 0 | [12 empty] | P | ρ, α, ZT | P | O | X | X | PbTe | PbTe | PbTeTl | Pb0.98Tl0.02Te | Bulk | PC |  |  | HP |  | melting + annealing + HP | ZEM-3(ULVAC), FL-5000(Antler) |  |  | 손지희 | 2016-10-11 | 열전도도값 역산해서 추정
94 | 10.1021/acsnano.6b03696 | ACS Nano | 2016 | 1.85 | 623 |  | 1.9 | BR | Min-Seok Kim | Yun-Mo Sung | Korea University | ymsung@korea.ac.kr | Figure 5 | PbSeTe | PbSeTe 2nd |  |  |  | 2024-04-03 11:06 | redigitize | TRUE | TRUE |  |  |  |  | TRUE | TRUE | TRUE | TRUE | TRUE | TRUE | TRUE | 1 | [12 empty] | N | TEP | N | O | X | X | PbTe | PbTe | PbTeSe | PbSe0.5Te0.5 | Bulk | PC |  |  | SPS |  | chemical synthesis(NP) + SPS | ZEM-3(ULVAC), LFA457(NETZSCH) | 0.185 |  | 손지희 | 2016-10-12
95 | 10.1007/s13391-012-2207-7 | Electronic Materials Letters | 2012 | 1.33 | 723 |  | 1.1 | BR | JKLee_LAST | MW Oh | KERI | minwookoh@keri.re.kr | Figure 5 | 0.2 (red) | x=0.2, KERI AgPb18Sb1+xTe20 |  | 열전도도 표와 그림 불일치, ZT, TEP-ZT 불일치 |  | 2023-04-12 15:53 | edgecheck | TRUE | TRUE |  | FALSE |  |  | TRUE | TRUE | TRUE | FALSE | TRUE | TRUE | FALSE | 0 | [12 empty] | N | TEP | N | O | X | X | PbTe | PbTe | AgPbSbTe | AgPb18Sb1.2Te20 | Bulk | PC |  |  |  |  | heating | ZEM-3(ULVAC-RIKO), LFA457(NETZSCH) |  |  | 손지희 | 2016-10-12
96 | 10.1038/ncomms4640 | Nature Communications | 2014 | 1.5 | 800 |  | 1.4 | BR | Yeseul Lee | MG Kanatzidis | Northwestern University | m-kanatzidis@northwestern.edu | Figure 6 | x=0.25% | Pb1-xSbxSe x=0.25% |  |  |  | 2022-04-03 11:18 | edgecheck | TRUE | TRUE |  |  |  |  | TRUE | TRUE | TRUE | TRUE | TRUE | TRUE | TRUE | 1 | [12 empty] | N | TEP | N | O | X | X | Selenide | PbSe | PbSbSe | Pb0.9975Sb0.0025Se | Bulk | PC |  |  |  |  | heating + sintering | ZEM-3(ULVAC-RIKO), LFA457(NETZSCH) | 0.17-0.18 |  | 손지희 | 2016-10-12 | Table 1 ¦ Thermoelectric properties of Pb1 x(Sb/Bi)xSe samples.
97 | 10.1016/j.jallcom.2012.08.041 | Journal of Alloys and Compounds | 2013 | 1.2 | 573 |  | 1.17 | BR | X.X. Li | J.Q. Li | Shenzhen University | junqinli@szu.edu.cn | Figure 3(g) | x=0.001 | x = 0.001 (red dot) |  |  |  | 2022-04-03 11:20 | edgecheck | TRUE | TRUE |  |  |  |  | TRUE | TRUE | TRUE | TRUE | TRUE | TRUE | TRUE | 1 | [12 empty] | N | TEP | N | O | X | X | PbTe | PbTe | BiPbTe PbS | (Bi0.001Pb0.999Te)0.88(PbS)0.12 | Bulk | PC |  |  | SPS |  | melting + ball milling + SPS | ZEM-2(ULVAC), TC-9000(ULVAC-RIKO) |  |  | 손지희 | 2016-10-13
98 | 10.1063/1.4869220 | Applied Physics Letters | 2014 | 1.54 | 723 |  | 1.64 | BR | Zong-Yue Li | Jing-Feng Li | Tsinghua University | jingfeng@mail.tsinghua.edu.cn | Figure 3(a) | SiC-1% | SiC-1% |  | ZT, TEP-ZT 차이 큼 |  | 2022-04-03 11:11 | edgecheck | TRUE | TRUE |  | FALSE |  |  | TRUE | TRUE | TRUE | FALSE | TRUE | TRUE | FALSE | 0 | [12 empty] | N | TEP | N | O | X | X | PbTe | PbTe | AgPbSbTe SiC | AgPb20SbTe20 + 1 vol% SiC | Bulk | PC |  |  | SPS |  | MA+ SPS | ZEM-2(ULVAC), TC-9000(ULVAC-RIKO) |  |  | 손지희 | 2016-10-13
99 | 10.1016/j.intermet.2013.04.018 | Intermetallics | 2013 | 0.48 | 550 |  | 0.48 | BR | Jing Liu | Liangming Peng | University of Science and Technology of China | penglm@ustc.edu.cn | Figure 7 | Annealed for 20h | Annealed for 20h |  |  |  | 2022-04-03 11:27 | edgecheck | TRUE | TRUE |  |  |  |  | TRUE | TRUE | TRUE | TRUE | TRUE | TRUE | TRUE | 1 | [12 empty] | P | TEP | P | O | X | X | PbTe | PbTe | PbTe SbTe | PbTe-Sb2Te3 alloy (Pb2Sb6Te11) | Bulk | PC |  |  |  |  | melting + annealing | ZEM-3(ULVAC-RIKO), LFA457*NETZSCH), DSC-60 |  |  | 손지희 | 2016-10-13
100 | 10.1002/adfm.201201221 | Advanced Functional Materials | 2012 | 1.3 | 750 |  | 1.25 | BR | Shih-Han Lo | Jiaqing He | Northwestern University | hejiaqing@mail.xjtu.edu.cn | Figure 1(e) | PbTe-BaTe(3%) | PbTe-BaTe(3%) | poor resolution |  |  | 2022-04-01 11:32 | edgecheck | TRUE | TRUE |  |  |  |  | TRUE | TRUE | TRUE | TRUE | TRUE | TRUE | TRUE | 1 | [12 empty] | P | TEP | P | O | X | X | PbTe | PbTe | PbTe BaTe Na2Te | PbTe + 3mol% BaTe +1mol% Na2Te | Bulk | PC |  |  |  |  | heating | ZEM(ULVAC), LFA457(NETZSCH) |  |  | 손지희 | 2016-10-13
101 | 10.1016/j.jallcom.2013.01.038 | Journal of Alloys and Compounds | 2013 | 0.95 | 773 |  | 0.94 | BR | Peng-Xian Lu | Peng-Xian Lu | Henan University of Technology | pengxian_lu@haut.edu.cn | Figure 8 | y=0.4 | y = 0.4 |  |  |  | 2022-04-03 11:52 | edgecheck | TRUE | TRUE |  |  |  |  | TRUE | TRUE | TRUE | TRUE | TRUE | TRUE | TRUE | 1 | [12 empty] | N | TEP | N | O | X | X | PbTe | PbTe | PbTe LaCeFeCoSb | (La0.3Ce0.37Fe3CoSb12)0.6(PbTe)0.4 | Bulk | PC |  |  | HP |  | hydro/solvo thermal route (synthesis) + HP | custom designed apparatus(four-probe technique and a temperature-differential method), Flashline™ 3000(Anter Corporation) |  |  | 손지희 | 2016-10-14
102 | 10.1039/c1ee01928g | Energy Environmental Science | 2011 | 1.5 | 700 |  | 1.4 | BR | YJPei | GJ Snyder | Cal Tech | jsnyder@caltech.edu | Figure 6(a) | 3.7e19 | 3.7e19 | poor resolution |  |  | 2022-04-05 00:04 | edgecheck | TRUE | TRUE |  | FALSE |  |  | TRUE | TRUE | TRUE | FALSE | TRUE | TRUE | FALSE | 0 | [12 empty] | P | TEP | P | O | X | X | PbTe | PbTe | NaPbTe AgTe | (Na0.03PbTe1.03)0.945(Ag2Te)0.055 | Bulk | PC |  |  | HP |  | melting + annealing + HP |  |  |  | 손지희 | 2016-10-14
103 | 10.1039/c0ee00456a | Energy Environmental Science | 2011 | 1.4 | 750 |  | 1.48 | BR | YJPei | GJ Snyder | Cal Tech | jsnyder@caltech.edu | Figure 4 | 9e19 | 9e19 | poor resolution |  |  | 2022-04-05 00:10 | edgecheck | TRUE | TRUE |  |  |  |  | TRUE | TRUE | TRUE | TRUE | TRUE | TRUE | TRUE | 1 | [12 empty] | P | TEP | P | O | X | X | PbTe | PbTe | NaPbTe | NaxPb1-xTe (0.5% < x < 2%) | Bulk | PC |  |  | HP |  | melting + annealing + HP | LFA457(NETZSCH), ZEM-3(ULVAC-RIKO) |  |  | 손지희 | 2016-10-14
104 | 10.1002/adfm.201000878 | Advanced Functional Materials | 2011 | 1.5 | 775 |  | 1.64 | BR | YJPei | GJ Snyder | Cal Tech | jsnyder@caltech.edu | Figure 10 | La3 | La3 |  |  |  | 2022-04-05 00:15 | edgecheck | TRUE | TRUE |  |  |  |  | TRUE | TRUE | TRUE | TRUE | TRUE | TRUE | TRUE | 1 | [12 empty] | N | TEP | N | O | X | X | PbTe | PbTe | PbTeLa AgTe | (La0.028Pb0.972Te)0.947(Ag2Te)0.053 | Bulk | PC |  |  | HP |  | heating + annealing + re-annealing + HP | LFA457(NETZSCH), ZEM-3(ULVAC) | 0.15 |  | 손지희 | 2016-10-17
105 | 10.1002/aenm.201000072 | Advanced Energy Materials | 2011 | 1.3 | 750 |  |  | BR | YJPei | GJ Snyder | Cal Tech | jsnyder@caltech.edu | Figure 5(b) | x=3.0% | x=3.0%, (AgxPbTe)0.945(Ag2Te)0.055 |  | sigma value correction |  | 2022-04-05 08:55 | redigitize | TRUE | TRUE |  |  |  |  | TRUE | TRUE | TRUE | TRUE | TRUE | TRUE | TRUE | 1 | [12 empty] | N | TEP | N | O | X | X | PbTe | PbTe | AgPbTe AgTe | (Ag0.03PbTe)0.945(Ag2Te)0.055 | Bulk | PC |  |  | HP |  | heating + annealing + re-annealing + HP | LFA457(NETZSCH), ZEM-3(ULVAC) | 3.07+4.7×10−4×(T/K-300) |  | 손지희 | 2016-10-17
106 | 10.1002/adma.201103153 | Advanced Materials | 2011 | 1.74 | 720 |  |  | BR | YJPei | GJ Snyder | Cal Tech | jsnyder@caltech.edu | Figure 1 | 9.0e19 | 9.0e19 |  |  |  | 2022-04-05 09:00 | edgecheck | TRUE | TRUE |  |  |  |  | TRUE | TRUE | TRUE | TRUE | TRUE | TRUE | TRUE | 1 | [12 empty] | P | TEP | P | O | X | X | PbTe | PbTe | NaMgPbTe | Na0.02Mg0.03Pb0.95Te | Bulk | PC |  |  | HP |  | melting + quenching + annealing + hot pressing | - | 3.07+4.7×10−4×(T/K-300) |  | 손지희 | 2016-10-17
107 | 10.1039/c2ee21536e | Energy Environmental Science | 2012 | 1.4 | 750 |  |  | BR | YJPei | GJ Snyder | Cal Tech | jsnyder@caltech.edu | Figure 2(d) | 1.8e19 | 1.8e19 | Temp ragnge diff |  |  | 2022-04-05 09:10 | edgecheck | TRUE | FALSE |  |  |  |  | TRUE | FALSE | TRUE | TRUE | TRUE | TRUE | FALSE | 0 | [12 empty] | N | TEP | N | O | X | X | PbTe | PbTe | PbTeI | PbTe1-xIx (0<x<0.01) | Bulk | PC |  |  | HP |  | melting + quenching + annealing + hot pressing | LFA457(NETZSCH) | 0.155-0.165 |  | 손지희 | 2016-10-18
108 | 10.1038/am.2012.52 | NPG Asia Materials | 2012 | 1.6 | 700 |  |  | BR | YJPei | YJPei | Tongji University | peiyanzhong@gmail.com | Figure 4 | x = 0.04 | x = 0.04 (Figure 4) |  |  |  | 2022-04-05 01:01 | edgecheck | TRUE | TRUE |  |  |  |  | TRUE | TRUE | TRUE | TRUE | TRUE | TRUE | TRUE | 1 | [12 empty] | P | TEP | P | O | X | X | PbTe | PbTe | PbMnTe | Pb0.96Mn0.04Te : Na | Bulk | PC |  |  | HP |  | melting + quenching + annealing + hot pressing | LFA457(NETZSCH), ZEM-3(ULVAC-RIKO) | 3.07+0.00047×(T/K-300) |  | 손지희 | 2016-10-18
109 | 10.1002/aenm.201400486 | Advanced Energy Materials | 2014 | 1.1 | 750 |  |  | BR | YJPei | YJPei | Tongji University | yanzhong@tongji.edu.cn | Figure 3(d) | 2.3 e19 |  | poor resolution of ZT at lower T range |  |  | 2022-04-06 11:37 | edgecheck | TRUE | TRUE |  |  |  |  | TRUE | TRUE | TRUE | TRUE | TRUE | TRUE | TRUE | 1 | [12 empty] | N | TEP | N | O | X | X | PbTe | PbTe | PbLaTe | Pb1-xLaxTe (0<x<0.01) | Bulk | PC |  |  | HP |  | melting + quenching + annealing + hot pressing | - | 3.07+0.00047×(T/K-300) |  | 손지희 | 2016-10-18
110 | 10.1002/anie.200600865 | Angewandte Chemie | 2006 | 1.7 | 650 |  |  | BR | Na-Pb-Sb-Te | MG Kanatzidis | Michigan State University | kanatzid@cem.msu.edu | Figure 2(d) | Na0.95Pb20SbTe22 |  | poor resolution |  |  | 2023-03-27 03:54 | edgecheck | TRUE | TRUE |  | FALSE |  |  | TRUE | TRUE | TRUE | FALSE | TRUE | TRUE | FALSE | 0 | [12 empty] | P | TEP | P | O | X | X | PbTe | PbTe | NaPbSbTe | Na0.95Pb20SbTe22 | [10 empty] | 손지희 | 2016-10-19 | [28] Supporting Information available: synthesis procedures, measurement details, thermal-diffusivity, density, and specific-heat data, TEM sample-preparation procedure
111 | 10.1088/0957-4484/24/21/215401 | Nanotechnology | 2013 | 1.5 | 625 |  |  | BR | PK Rawat | P Baneriji | Indian Institute of Technology | pallab@matsc.iitkgp.ernet.in | Figure 14 | x=0.05 mol% Pbi2 | PbSe0.6Te0.5:x(PbI2) |  |  |  | 2022-04-06 01:33 | edgecheck | TRUE | TRUE |  |  |  |  | TRUE | TRUE | TRUE | TRUE | TRUE | TRUE | TRUE | 1 | [12 empty] | N | TEP | N | O | X | X | PbTe | PbTe | PbSeTe PbI | PbSe0:5Te0:5 + 0.05mol% PbI2 | Bulk | PC |  |  |  |  | melt growth process | van der Pauw technique, differential steady state method, LFA427(NETZSCH), DSC 200-F3(NETZSCH) |  |  | 손지희 | 2016-10-19
112 | 10.1039/c3ta11825h | Journal of Materials Chemistry A | 2013 | 1.74 | 774 |  | 1.72 | BR | Hongchao Wang | Woochul Kim | Yonsei University | woochul@ yonsei.ac.kr | Figure 7(g) | 100MPa-1.5h | Pb0.98Na0.02Te | graph overlap 문제 |  |  | 2022-04-06 10:08 | redigitize | TRUE | TRUE |  |  |  |  | TRUE | TRUE | TRUE | TRUE | TRUE | TRUE | TRUE | 1 | [12 empty] | P | TEP | P | O | X | X | PbTe | PbTe | PbNaTe | Pb0.98Na0.02Te | Bulk | PC |  |  | HP |  | melting, quenching, annealing and hot-pressing | ZEM-3(ULVAC), LFA457(NETZSCH) | 3.07+4.7×10−4×(T/K-300) |  | 손지희 | 2016-10-20
113 | 10.1039/c3ee43438a | Energy Environmental Science | 2014 | 1.5 | 900 |  |  | BR | Heng Wang | GJ Snyder | Cal Tech | jsnyder@caltech.edu | Figure 4 | 8%Sr 2.5E20 |  | zigzag data: double measure. ZT was from interpolated curve |  |  | 2022-04-06 08:15 | edgecheck | TRUE | TRUE |  | FALSE |  |  | TRUE | TRUE | TRUE | FALSE | TRUE | TRUE | FALSE | 0 | [12 empty] | P | TEP | P | O | X | X | Selenide | PbSe | PbSrSe | Pb0.92Sr0.08Se | Bulk | PC |  |  |  |  | melting and pressing | Van der Pauw method, LFA457(NETZSCH) | 3.07+4.7×10−4×(T/K-300) |  | 손지희 | 2016-10-20
114 | 10.1021/cm5042138 | Chemistry of Materials | 2015 | 2 | 773 |  |  | BR | Hongchao Wang | Woochul Kim | Yonsei University | woochul@ yonsei.ac.kr | Figure 4(a) | ISW |  |  | 전도도 제벡계수 데이터 없음 |  | 2022-04-06 10:23 |  | TRUE | FALSE |  |  |  |  | TRUE | FALSE | TRUE | TRUE | TRUE | TRUE | FALSE | 0 | [12 empty] | P | κ, ZT | P | O | X | X | PbTe | PbTe | PbNaTe | Pb0.98Na0.02Te | Bulk | PC |  |  | HP |  | melting, quenching(Iced Salt Water, Cold Water), and hot pressing | ZEM-3(ULVAC) , LFA457(NETZSCH) | 3.07+4.7×10−4×(T/K-300) |  | 손지희 | 2016-10-21
115 | 10.1038/ncomms5515 | Nature Communications | 2014 | 2.2 | 923 |  | 2.19 | BR | HJ Wu | Jiaqing He | South University of Science and Technology of China | he.jq@sustc.edu.cn | Figure 2 | 2.5% K-doped PbTe0.7Se0.3 | 2.5% K-doped PbTe0.7S0.3 |  |  |  | 2022-04-06 10:27 | edgecheck | TRUE | TRUE |  |  |  |  | TRUE | TRUE | TRUE | TRUE | TRUE | TRUE | TRUE | 1 | [12 empty] | P | TEP | P | O | X | X | PbTe | PbTe | PbTeS K | PbTe0.7S0.3 + 2.5mol% K | Bulk | PC |  |  | SPS |  | melting, crushing, SPS | ZEM-3(ULVAC-RIKO), LFA457(NETZSCH) |  |  | 손지희 | 2016-10-21
116 | 10.1038/am.2014.39 | NPG Asia Materials | 2014 | 0.5 | 923 |  |  | BR | HJ Wu | Jiaqing He | South University of Science and Technology of China | he.jq@sustc.edu.cn | Figure 3(c) | nano-PbS-2 |  |  |  |  | 2022-04-06 10:32 | edgecheck | TRUE | TRUE |  |  |  |  | TRUE | TRUE | TRUE | TRUE | TRUE | TRUE | TRUE | 1 | [12 empty] | N | TEP | PN | O | X | X | Sulfide | PbS | PbS | nano PbS | Bulk | PC |  |  | SPS |  | solvothermal method + SPS | ZEM-3(ULVAC), LFA457(NETZSCH) |  |  | 손지희 | 2016-10-21
117 | 10.1002/aenm.201501047 | Advanced Energy Materials | 2015 | 2 | 850 |  |  | BR | Sima Aminorroaya Yamini | Sima Aminorroaya Yamini | University of Wollongong | Sima@uow.edu.au | Figure 2(a) | F | x=0.03, Pb(1-x) NaxTe 0.65S0.25Se0.1 | TEP보다 ZT 데이터 수가 더많다??? |  |  | 2022-04-06 11:22 | edgecheck | TRUE | TRUE |  |  |  |  | TRUE | TRUE | TRUE | TRUE | TRUE | TRUE | TRUE | 1 | [12 empty] | P | TEP | P | O | X | X | PbTe | PbTe | PbTe PbSe PbS Na | Pb0.97Na0.03Te0.65S0.25Se0.1 | Bulk | PC |  |  | SPS |  | heating, quenching, annealing, SPS | LSR-3(Linseis), LFA 1000(Linseis) | 3.07+4.7×10−4×(T/K-300) |  | 손지희 | 2016-10-21
118 | 10.1021/nl504624r | Nano Letters | 2015 | 0.66 | 390 |  |  | BR | Haoran Yang | Yue Wu | Iowa State University | yuewu@iastate.edu | Figure 4 | PbTe-Ag2Te |  |  |  |  | 2022-04-06 11:27 | edgecheck | TRUE | TRUE |  |  |  |  | TRUE | TRUE | TRUE | TRUE | TRUE | TRUE | TRUE | 1 | [12 empty] | P | TEP | P | O | X | X | PbTe | PbTe | PbTe AgTe | PbTe−Ag2Te nanocomposites, | Bulk | PC |  |  | HP |  | chemical synthesis(nanowire) + HP | home-built Seebeck measurement system, custom-built Hall apparatus using van der Pauw geometry, laser flash method |  |  | 손지희 | 2016-10-24
119 | 10.1021/nl201206d | Nano Letters | 2011 | 0.92 | 1160 |  |  | BR | Mona Zebarjadi | Gang Chen | MIT | gchen2@mit.edu | Figure 1(f) | modulation | twophase nanocomposite sample (Si80Ge20)70(Si100B5)30 |  |  |  | 2022-04-06 11:34 | edgecheck | TRUE | TRUE |  |  |  |  | TRUE | TRUE | TRUE | TRUE | TRUE | TRUE | TRUE | 1 | [12 empty] | P | TEP | P | O | X | X | SiGe | SiGe | SiGeB | (Si80Ge20)70(Si100B5)30 | Bulk | [5 empty] | - | ZEM-3(ULVAC), LFA457(NETZSCH), DSC | 0.55-0.74 |  | 손지희 | 2016-10-24 | modulation doping
120 | 10.1021/nl201206d | Nano Letters | 2011 | 1.14 | 1170 |  |  | BR | Mona Zebarjadi | Gang Chen | MIT | gchen2@mit.edu | Figure 2(f) | modulation | twophase nanocomposite sample (Si80Ge20)80(Si100P3)20 |  |  |  | 2022-04-06 11:34 | edgecheck | TRUE | TRUE |  |  |  |  | TRUE | TRUE | TRUE | TRUE | TRUE | TRUE | TRUE | 1 | [12 empty] | N | TEP | N | O | X | X | SiGe | SiGe | SiGeP | (Si80Ge20)80(Si100P3)20 | Bulk | [5 empty] | - | ZEM-3(ULVAC), LFA457(NETZSCH), DSC | 0.65-0.73 |  | 손지희 | 2016-10-24 | modulation doping
121 | 10.1039/c1ee02465e | Energy Environmental Science | 2012 | 1.3 | 850 |  |  | BR | Qinyong Zhang | Zhifeng Ren | Boston College | renzh@bc.edu | Figure 4(c) | x=0.01 | x=0.01, PbSe:Alx |  |  |  | 2022-04-06 11:46 | edgecheck | TRUE | TRUE |  |  |  |  | TRUE | TRUE | TRUE | TRUE | TRUE | TRUE | TRUE | 1 | [12 empty] | N | TEP | N | O | X | X | Selenide | PbSe | PbSe Al | PbSe:Al0.01 | Bulk | PC |  |  | HP |  | ball milling + hot pressing | ZEM-3(ULVAC), LFA457(NETZSCH), DSC 200-F3(NETZSCH) | 0.18-0.19 |  | 손지희 | 2016-10-24
122 | 10.1021/ja301245b | Journal of the American Chemical Society | 2012 | 1.7 | 873 |  |  | BR | Qian Zhang | Zhifeng Ren | Boston College | renzh@bc.edu | Figure 10 | y=0.85 | K0.02Pb0.98Te1-ySey |  |  |  | 2022-04-06 11:55 | edgecheck | TRUE | TRUE |  |  |  |  | TRUE | TRUE | TRUE | TRUE | TRUE | TRUE | TRUE | 1 | [12 empty] | P | TEP | P | O | X | X | Selenide | PbSe | KPbTeSe | K0.02Pb0.98Te0.15Se0.85 | Bulk | PC |  |  |  |  | hot pressing, annealing | ZEM-3(ULVAC), LFA447(NETZSCH), DSC 200-F3(NETZSCH) | 0.18 |  | 손지희 | 2016-10-24
123 | 10.1088/0957-4484/24/34/345705 | Nanotechnology | 2013 | 1.2 | 770 |  |  | BR | Qinyong Zhang | Zhifeng Ren | University of Houston | zren2@central.uh.edu | Figure 5 | Al0.03PbTe | Al0.03PbTe |  |  |  | 2022-04-07 00:04 | edgecheck | TRUE | TRUE |  |  |  |  | TRUE | TRUE | TRUE | TRUE | TRUE | TRUE | TRUE | 1 | [12 empty] | N | TEP | N | O | X | X | PbTe | PbTe | AlPbTe | Al0:03PbTe | Bulk | PC |  |  | HP |  | mechanical alloying + hot pressing | ZEM-3(ULVAC), LFA457(NETZSCH), DSC 404 C(NETZSCH) | 0.15-0.165 |  | 손지희 | 2016-10-24
124 | 10.1002/aenm.201401977 | Advanced Energy Materials | 2015 | 1 | 673 |  |  | BR | Qian Zhang | Zhifeng Ren | University of Houston | zren@uh.edu | Figure 6 | x = 0.005, A: Cr | Pb1-xAxSe (A: Ti, V, Cr, Nb, and Mo) (x = 0.005 or 0.01) | 열전도도 읽기 어려움. 가려져 있음. |  |  | 2022-04-07 00:15 | edgecheck | TRUE | TRUE |  |  |  |  | TRUE | TRUE | TRUE | TRUE | TRUE | TRUE | TRUE | 1 | [12 empty] | N | TEP | N | O | O | X | Selenide | PbSe | PbCrSe | Pb0.995Cr0.005Se | Bulk | PC |  |  | HP |  | melting, hand milling, and hot pressing | ZEM-3(ULVAC), LFA457(NETZSCH), DSC 404 C(NETZSCH) | 0.18-0.199 |  | 손지희 | 2016-10-24 | Table 2. Comparison of room temperature properties for optimally doped n-type PbSe by Ti, V, Cr, Nb, and Mo; B, Al , Ga, In, Cl, Br
125 | 10.1021/acs.chemmater.5b04365 | Chemistry of Materials | 2015 | 1.35 | 873 |  |  | BR | RARA Orabi | RARA Orabi | Central Michigan University | alrah2r@cmich.edu | Figure 11(a) | Sn0.94Ca0.09Te |  | 데이터 재추출 했으나 이전과 다르지 않음 | ZT, TEP-ZT 차이 큼 |  | 2023-04-12 15:11 | redigitize | TRUE | TRUE |  | FALSE |  |  | TRUE | TRUE | TRUE | FALSE | TRUE | TRUE | FALSE | 0 | [12 empty] | P | TEP | P | O | X | X | Telluride | SnTe | SnCaTe | Sn0.94Ca0.09Te | Bulk | PC |  |  |  |  | heating + hot uniaxial pressing (HUP) | ZEM-3(ULVAC-RIKO), LFA457(NETZSCH) |  |  | 손지희 | 2016-11-02 | Figure 11. Comparison of ZT
126 | 10.1021/cm504112m | Chemistry of Materials | 2015 | 1.2 | 860 |  |  | BR | Ananya Banik | K Biswas | Jawaharlal Nehru Centre for Advanced Scientific Research | kanishka@jncasr.ac.in | Figure 8 | Sn0.94Mg0.09Te |  |  |  |  | 2022-04-07 00:30 | edgecheck | TRUE | TRUE |  |  |  |  | TRUE | TRUE | TRUE | TRUE | TRUE | TRUE | TRUE | 1 | [12 empty] | P | TEP | P | O | X | X | Telluride | SnTe | SnMgTe | Sn0.94Mg0.09Te | Bulk | PC |  |  |  |  | heating | ZEM-3(ULVAC-RIKO), LFA457(NETZSCH) |  |  | 손지희 | 2016-11-02
127 | 10.1021/jacs.6b08382 | Journal of the American Chemical Society | 2016 | 1 | 856 |  |  | BR | Ananya Banik | K Biswas | Jawaharlal Nehru Centre for Advanced Scientific Research | kanishka@jncasr.ac.in | Figure 7 | SnAg0.025In0.025Te1.05 |  |  |  |  | 2022-04-07 06:07 | edgecheck | TRUE | TRUE |  |  |  |  | TRUE | TRUE | TRUE | TRUE | TRUE | TRUE | TRUE | 1 | [12 empty] | P | TEP | P | O | X | X | Telluride | SnTe | SnAgInTe | SnAg0.025In0.025Te1.05 | Bulk | PC |  |  |  |  | heating | ZEM-3(ULVAC-RIKO), LFA457(NETZSCH) |  |  | 손지희 | 2016-11-02
128 | 10.1016/j.jssc.2016.02.012 | Journal of Solid State Chemistry | 2015 | 1.05 | 860 |  |  | BR | Ananya Banik | K Biswas | Jawaharlal Nehru Centre for Advanced Scientific Research | kanishka@jncasr.ac.in | Figure 7 | Sn0.95Ag0.05Te0.95I0.05 |  | 특정 샘플만 높은 온도 측정. 조작 가능성 매우 높음 |  |  | 2022-04-07 06:10 | edgecheck | Abort | TRUE |  |  |  |  | FALSE | TRUE | TRUE | TRUE | TRUE | TRUE | FALSE | 0 | [12 empty] | P | TEP | P | O | X | X | Telluride | SnTe | SnAgTeI | Sn0.95Ag0.05Te0.95I0.05 | Bulk | PC |  |  |  |  | heating | ZEM-3(ULVAC-RIKO), LFA457(NETZSCH) | 0.204-0.21 |  | 손지희 | 2016-11-03
129 | 10.1039/c4ta01643b | Journal of Materials Chemistry A | 2014 | 0.6 | 750 |  |  | BR | Cheng-Lung Chen | GJ Snyder | Cal Tech | jsnyder@caltech.edu | Figure 5 | press direction |  | cooling/heating 반복 측정 |  |  | 2022-04-07 06:16 |  | Abort | [5 empty] | FALSE | FALSE | TRUE | TRUE | TRUE | TRUE | FALSE | 0 | [12 empty] | P | TEP | P | O | X | X | Selenide | SnSe | AgSnSe | Ag0.01Sn0.99Se | Bulk | PC |  |  | HP |  | heating + annealing + hot press | LFA457(NETZSCH), scanning Seebeck coefficient measurement system, Van der Pauw method |  | IP | 손지희 | 2016-11-03
130 | 10.1002/adfm.201602652 | Advanced Functional Materials | 2016 | 1.1 | 773 |  |  | BR | Yue-Xing Chen | Jiaqing He | South University of Science and Technology of China | hejq@sustc.edu.cn | Figure 5(d) | 1%K_8h |  |  | ZT, TEP-ZT 불일치, 그런데 undervalue? |  | 2022-04-07 06:27 |  | TRUE | TRUE |  | FALSE |  |  | TRUE | TRUE | TRUE | FALSE | TRUE | TRUE | FALSE | 0 | [12 empty] | P | TEP | P | O | X | X | Selenide | SnSe | KSnSe | K0.01Sn0.99Se | Bulk | PC |  |  | SPS |  | MA + SPS | ZEM-3(ULVAC-RIKO), LFA457(NETZSCH) |  | IP | 손지희 | 2016-11-03
131 | 10.1039/c5ra19469e | RSC Advances | 2016 | 0.78 | 823 |  | 0.74 | BR | Hua-Qian Leng | Min Zhou | Technical Institute of Physics and Chemistry | mzhou@ mail.ipc.ac.cn | Figure 5(c) | x = 0.01, pepemdicular to sintering pressure | Na0.01Sn0.99Se, pepemdicular to sintering pressure | kappa redigitize |  |  | 2022-04-07 06:36 | redigitize | TRUE | TRUE |  |  |  |  | TRUE | TRUE | TRUE | TRUE | TRUE | TRUE | TRUE | 1 | [12 empty] | P | TEP | P | O | X | X | Selenide | SnSe | NaSnSe | Na0.01Sn0.99Se | Bulk | PC |  |  | SPS |  | heating + annealing +SPS | LSR-3(Linseis), LFA 457(NETZSCH) |  | perpendicular to sintering pressure | 손지희 | 2016-11-07
132 | 10.1002/aelm.201600019 | Advanced Electronic Materials | 2016 | 1 | 850 |  | 1.06 | BR | Yanzhong Pei | Yanzhong Pei | Tongji University | yanzhong@tongji.edu.cn | Figure 7 | x = 0.06 | (SnTe)(1-x)(Cu2Te)(x) | poor resolution |  |  | 2022-04-07 06:44 | edgecheck | TRUE | TRUE |  |  |  |  | TRUE | TRUE | TRUE | TRUE | TRUE | TRUE | TRUE | 1 | [12 empty] | P | TEP | P | O | X | X | Telluride | SnTe | SnCuTe | Sn0.94Cu0.12Te | Bulk | PC |  |  | HP |  | melting + annealing + HP | van der Pauw technique, LFA457(NETZSCH) | 0.205-0.22 |  | 손지희 | 2016-11-07
133 | 10.1021/ja500860m | Journal of the American Chemical Society | 2014 | 1.3 | 873 |  | 1.28 | BR | Gangjian Tan | MG Kanatzidis | Northwestern University | m-kanatzidis@northwestern.edu | Figure 13(f) | Sn1-xCdxTe-2%CdS | SnCd0.03Te + 2% CdS | very poor resolution |  |  | 2022-04-07 06:48 | edgecheck | TRUE | TRUE |  |  |  |  | TRUE | TRUE | TRUE | TRUE | TRUE | TRUE | TRUE | 1 | [12 empty] | P | TEP | P | O | X | X | Telluride | SnTe | SnCdTe CdS | SnCd0.03Te + 2% CdS | Bulk | PC |  |  | SPS |  | melting + SPS | ZEM-3(ULVAC-RIKO), LFA457(NETZSCH) |  |  | 손지희 | 2016-11-07 | Figure 16. Comparison of ZT values among some best lead-free ptype thermoelectric materials
134 | 10.1021/jacs.5b00837 | Journal of the American Chemical Society | 2015 | 1.4 | 923 |  | 1.45 | BR | Gangjian Tan | MG Kanatzidis | Northwestern University | m-kanatzidis@northwestern.edu | Figure 8 | x = 3 | Sn0.97In0.015Cd0.015Te-x%CdS |  |  |  | 2022-04-07 06:55 | edgecheck | TRUE | TRUE |  |  |  |  | TRUE | TRUE | TRUE | TRUE | TRUE | TRUE | TRUE | 1 | [12 empty] | P | TEP | P | O | X | X | Telluride | SnTe | SnInCdTe CdS | Sn0.97In0.015Cd0.015Te + 3% CdS | Bulk | PC |  |  | SPS |  | melting + SPS | ZEM-3(ULVAC-RIKO), LFA457(NETZSCH) |  |  | 손지희 | 2016-11-07
135 | 10.1021/jacs.5b07284 | Journal of the American Chemical Society | 2015 | 1.3 | 900 |  |  | BR | Gangjian Tan | MG Kanatzidis | Northwestern University | m-kanatzidis@northwestern.edu | Figure 5(a) | x = 0.12 | Sn1-xMnxTe | very poor resolution, 그래프 겹침 |  |  | 2022-04-10 05:25 | edgecheck | TRUE | TRUE |  | FALSE |  |  | TRUE | TRUE | TRUE | FALSE | TRUE | TRUE | FALSE | 0 | [12 empty] | P | TEP | P | O | X | X | Telluride | SnTe | SnMnTe | Sn0.88Mn0.12Te | Bulk | PC |  |  | SPS |  | heating + annealing + SPS | ZEM-3(ULVAC-RIKO), LFA457(NETZSCH) |  |  | 손지희 | 2016-11-07
136 | 10.1021/jacs.6b07010 | Journal of the American Chemical Society | 2016 | 1.7 | 873 |  | 1.65 | BR | Guodong Tang | Guodong Tang | Nanjing University of Science and Technology | tangguodong@njust.edu.cn | Figure 7(d) | along the pressing direction (//) | SnSe+1%PbSe |  |  |  | 2022-04-10 05:30 | edgecheck | TRUE | TRUE |  |  |  |  | TRUE | TRUE | TRUE | TRUE | TRUE | TRUE | TRUE | 1 | [12 empty] | P | TEP | P | O | X | X | Selenide | SnSe | SnSe PbSe | SnSe + 1% PbSe | Bulk | PC |  |  | SPS |  | hydrothermal methods + SPS | ZEM-3(ULVAC-RIKO), LFA457(NETZSCH) |  | pressing direction (//) | 손지희 | 2016-11-07
137 | 10.1016/S1002-0721(14)60543-3 | Journal of Rare Earths | 2015 | 0.63 | 786 |  | 0.62 | BR | Xinke WANG | GUO Kai | Shanghai University | kai.guo@shu.edu.cn | Figure 3(d) | Sn50Te50 |  |  |  |  | 2022-04-10 05:37 | edgecheck | TRUE | TRUE |  |  |  |  | TRUE | TRUE | TRUE | TRUE | TRUE | TRUE | TRUE | 1 | [12 empty] | P | TEP | P | O | X | X | Telluride | SnTe | SnTe | SnTe | Bulk | PC |  |  | SPS |  | heating + SPS | ZEM-3(ULVAC-RIKO), LFA457(NETZSCH) |  |  | 손지희 | 2016-11-07
138 | 10.1073/pnas.1305735110 | Proceedings of the National Academy of Sciences | 2013 | 1.1 | 873 |  | 1.14 | BR | Qian Zhang | Zhifeng Ren | University of Houston | zren@uh.edu | Figure 8 | x = 0.0025 |  |  |  |  | 2022-04-10 05:41 | edgecheck | TRUE | TRUE |  |  |  |  | TRUE | TRUE | TRUE | TRUE | TRUE | TRUE | TRUE | 1 | [12 empty] | P | TEP | P | O | X | X | Telluride | SnTe | InSnTe | In0.0025Sn0.9975Te | Bulk | PC |  |  | HP |  | ball milling + HP | ZEM-3(ULVAC), LFA457(NETZSCH), DSC 404 C(NETZSCH) | 0.2 |  | 손지희 | 2016-11-07
139 | 10.1039/c4cp02091j | Physical Chemistry Chemical Physics | 2014 | 0.6 | 700 |  |  | BR | Min Zhou | Laifeng Li | Technical Institute of Physics and Chemistry | laifengli@mail.ipc.ac.cn | Figure 4(a) | 4E19 (1.5% I) |  | data too scattered |  |  | 2022-04-10 05:47 |  | TRUE | TRUE |  | FALSE |  |  | TRUE | TRUE | TRUE | FALSE | TRUE | TRUE | FALSE | 0 | [12 empty] | P | TEP | P | O | X | X | Telluride | SnTe | SnTeI | SnTe0.985I0.015 | Bulk | PC |  |  | HP |  | melt alloying + hot pressing | van der Pauw method, LFA457(NETZSCH) |  |  | 손지희 | 2016-11-07
140 | 10.1016/j.jallcom.2015.04.073 | Journal of Alloys and Compounds | 2015 | 1.87 | 800 |  |  | BR | Xinhong Guan | Pengfei Lu | Beijing University of Posts and Telecommunications | photon@bupt.edu.cn | Figure 5(d) | yy axis |  | computation |  |  | 2022-04-10 07:50 |  | TRUE | TRUE |  |  |  | FALSE | TRUE | TRUE | TRUE | TRUE | TRUE | FALSE | FALSE | 0 | [12 empty] | P | α, ZT | P | O | X | X | Selenide | SnSe | SnSe | SnSe | [9 empty] | yy direction | 손지희 | 2016-11-07 | 계산된 TEP
141 | 10.1039/c5cp05151g | Physical Chemistry Chemical Physics | 2015 | 1.75 | 750 |  |  | BR | Yasumitsu Suzuki | Hisao Nakamura | AIST | hs-nakamura@aist.go.jp | Figure 7(j) | Ag0.016Sn0.984Se | Ag0.016Sn0.984Se | computation, k_la from expt |  |  | 2022-04-10 07:50 |  | TRUE | FALSE |  |  |  | FALSE | TRUE | FALSE | TRUE | TRUE | TRUE | FALSE | FALSE | 0 | [12 empty] | P | ρ, α, ZT | P | O | X | X | Selenide | SnSe | AgSnSe | Ag0.016Sn0.984Se | [9 empty] | b-axis | 손지희 | 2016-11-07 | 계산된 TEP
142 | 10.1021/jacs.5b07856 | Journal of the American Chemical Society | 2015 | 1.9 | 723 |  |  | BR | Felix Fahrnbauer | Oliver Oeckler | Leipzig University | oliver.oeckler@gmx.de | Figure 3, middle column | with precipitates, cooling | (CoGe2)0.2(GeTe)17Sb2Te3 |  |  |  | 2022-04-10 08:59 | edgecheck | TRUE | TRUE |  |  |  |  | TRUE | TRUE | TRUE | TRUE | TRUE | TRUE | TRUE | 1 | [12 empty] | P | TEP | P | O | X | X | GeTe | GeTe | CoGe GeTe SbTe | (CoGe2)0.2(GeTe)17Sb2Te3 | Bulk | PC |  |  |  |  | heating + annealing | LFA 1000(Linseis), LSR-3(Linseis) |  |  | 손지희 | 2016-11-14
143 | 10.1016/j.physb.2007.02.067 | Physica B: Condensed Matter | 2007 | 0.5 | 725 |  | 0.52 | BR | Y Gelbstein | Y Gelbstein | Ben-Gurion University | yanivge@bgu.ac.il | Figure 11 | 0.03%In | after 250 h annealing at 600 1CatAr atmosphere, for Pb0.5Sn0.5Te doped with 0.03at% indium |  |  |  | 2022-04-10 09:04 | edgecheck | TRUE | TRUE | TRUE |  |  |  | TRUE | TRUE | TRUE | TRUE | TRUE | TRUE | TRUE | 1 | [12 empty] | P | TEP | P | O | X | X | PbTe | PbTe | PbSnTe In | Pb0.5Sn0.5Te + 0.03at% In | Bulk | PC |  |  |  |  | melting + sintering + annealing |  |  |  | 손지희 | 2016-11-14
144 | 10.1016/j.physb.2006.10.001 | Physica B: Condensed Matter | 2007 | 0.52 | 720 |  | 0.48 | BR | Y Gelbstein | Y Gelbstein | Ben-Gurion University | yanivge@bgu.ac.il | Figure 16 | x=0.5*** |  | good data, but poor resolution |  |  | 2022-04-10 09:15 | edgecheck | TRUE | TRUE |  | FALSE |  |  | TRUE | TRUE | TRUE | FALSE | TRUE | TRUE | FALSE | 0 | [12 empty] | P | TEP | P | O | X | X | PbTe | PbTe | PbSnTe | Pb0.5Sn0.5Te + Te | Bulk | PC |  |  |  |  | Bridgman crystal growth method (updated 2022-4-10, by BR) |  |  |  | 손지희 | 2016-11-14
145 | 10.1021/jp103697s | Journal of Physical Chemistry C | 2010 | 0.78 | 720 |  | 0.79 | BR | Y Gelbstein | Y Gelbstein | Ben-Gurion University | yanivge@bgu.ac.il | Figure 11 | solution treated (ST) |  |  |  |  | 2022-04-10 09:21 | edgecheck | TRUE | TRUE |  |  |  |  | TRUE | TRUE | TRUE | TRUE | TRUE | TRUE | TRUE | 1 | [12 empty] | P | TEP | P | O | X | X | GeTe | GeTe | GeSnPbTe | Ge0.6Sn0.1Pb0.3Te | Bulk | PC |  |  | SPS |  | melting + SPS + annealing | self-made apparatus, LFA457(NETZSCH), STA 449(NETZSCH) |  |  | 손지희 | 2016-11-14
146 | 10.1002/aelm.201500228 | Advanced Electronic Materials | 2015 | 1.65 | 623 |  | 1.61 | BR | Eden Hazan | Y Gelbstein | Ben-Gurion University | yanivge@bgu.ac.il | Figure 3(d) | ii |  |  |  |  | 2022-04-10 09:26 | edgecheck | TRUE | TRUE |  |  |  |  | TRUE | TRUE | TRUE | TRUE | TRUE | TRUE | TRUE | 1 | [12 empty] | P | TEP | P | O | X | X | GeTe | GeTe | GeTe BiTe Cu | (GeTe)0.95(BiTe)0.05 + 0.67at% Cu | Bulk | PC |  |  | HP |  | melting + HP | LSR-3(Linseis), LFA457(NETZSCH), STA 449(NETZSCH) |  |  | 손지희 | 2016-11-15
147 | 10.1007/s11664-015-4251-1 | Journal of Electronic Materials | 2016 | 1 | 613 |  | 0.9 | BR | B Kusz | B BOCHENTYN | Gdansk University of Technology | bbochentyn@mif.pg.gda.pl | Figure 9 | TAGS-R400h10+10 |  | kappa from ZT and TEP |  |  | 2022-04-10 09:31 | edgecheck | TRUE | TRUE |  |  |  |  | TRUE | TRUE | TRUE | TRUE | TRUE | TRUE | TRUE | 1 | [12 empty] | P | ρ, α, ZT | P | O | X | X | GeTe | GeTe | GeAgSbTe | Ge0.77Ag0.1Sb0.13Te1 | Bulk | PC |  |  | HP |  | melting + reduced in H2 + sintering(HP) | - |  |  | 손지희 | 2016-11-16
148 | 10.1007/s13391-014-4149-8 | Electronic Materials Letters | 2014 | 1.3 | 773 |  |  | BR | JKLee | MW Oh | KERI | minwookoh@keri.re.kr | Figure 8 | x=0.05 | Ge0.95Mn0.05Te |  |  |  | 2022-04-10 09:38 | edgecheck | TRUE | TRUE |  |  |  |  | TRUE | TRUE | TRUE | TRUE | TRUE | TRUE | TRUE | 1 | [12 empty] | P | TEP | P | O | X | X | GeTe | GeTe | GeMnTe | Ge0.95Mn0.05Te | Bulk | PC |  |  | SPS |  | melting +quenching + SPS | ZEM-3(ULVAC-RIKO), LFA457(NETZSCH), DSC 404C(NETZSCH), DSC 404C(NETZSCH) |  |  | 손지희 | 2016-11-16
149 | 10.1021/ic5010243 | Inorganic Chemistry | 2014 | 1.6 | 633 |  | 1.75 | BR | Thorsten Schroder | Oliver Oeckler | Leipzig University | oliver.oeckler@gmx.de | Figure 5(left) | second heating cycle | Ge0.53Ag0.13Sb0.27□0.07Te1 |  |  |  | 2022-04-10 09:50 | redigitize | TRUE | TRUE |  |  |  |  | TRUE | TRUE | TRUE | TRUE | TRUE | TRUE | TRUE | 1 | [12 empty] | P | TEP | P | O | X | X | GeTe | GeTe | GeAgSbTe | Ge0.53Ag0.13Sb0.27□0.07Te1, Ge4AgSb2Te7.5 | Bulk | PC |  |  |  |  | melting + annealing | LFA457(NETZSCH), van der Pauw method, | 0.226 |  | 손지희 | 2016-11-18
150 | 10.1039/c4ta00072b | Journal of Materials Chemistry A | 2014 | 0.75 | 573 |  | 0.8 | BR | Thorsten Schroder | Oliver Oeckler | Leipzig University | oliver.oeckler@gmx.de | Figure 8 | heating curves | (GeTe)5.5AgIn0.5Sb0.5Te2 |  |  |  | 2022-04-10 09:56 | edgecheck | TRUE | TRUE |  |  |  |  | TRUE | TRUE | TRUE | TRUE | TRUE | TRUE | TRUE | 1 | [12 empty] | P | TEP | P | O | X | X | GeTe | GeTe | GeTe AgInSbTe | (GeTe)5.5AgIn0.5Sb0.5Te2 | Bulk | PC |  |  |  |  | melting + annealing + high pressure synthesis | LFA457(NETZSCH), van der Pauw method, |  |  | 손지희 | 2016-11-18
151 | 10.1557/jmr.2015.124 | Journal of Materials Research | 2015 | 1.5 | 823 |  |  | JC | Jared B Williams | Donald T Morelli | Michigan State University | dmorelli@egr.msu.edu | Figure 9 | sample 2 | sample 2 |  |  |  | 2022-04-13 16:17 | edgecheck | TRUE | TRUE |  |  |  |  | TRUE | TRUE | TRUE | TRUE | TRUE | TRUE | TRUE | 1 | [12 empty] | P | TEP | P | O | X | X | GeTe | GeTe | GeSbTe | Ge4SbTe5 | Bulk | PC |  |  |  |  | heating+ ball mill + pulsed-electric-current sintering method | ZEM-3(ULVAC), LFA457(NETZSCH), DSC-200 F3(Pegasus Maia) |  |  | 손지희 | 2016-11-18
152 | 10.1021/ja504896a | Journal of the American Chemical Society | 2014 | 1.9 | 773 |  |  | JC | Di Wu | Jiaqing He | South University of Science and Technology of China | he.jq@sustc.edu.cn | Figure 2 | Ge0.87Pb0.13Te+3%Bi2Te3 | Ge0.87Pb0.13Te+3%Bi2Te3 |  |  |  | 2022-04-13 16:33 | edgecheck | TRUE | TRUE |  |  |  |  | TRUE | TRUE | TRUE | TRUE | TRUE | TRUE | TRUE | 1 | [12 empty] | P | TEP | P | O | X | X | GeTe | GeTe | GePbTe BiTe | Ge0.87Pb0.13Te + 3 mol% Bi2Te3 | Bulk | PC |  |  | HP |  | melting + HP | ZEM-3(ULVAC-RIKO), LFA427(NETZSCH), DSC 404C(NETZSCH) |  |  | 손지희 | 2016-11-18
153 | 10.1557/PROC-1267-DD04-11 | Materials Research Society Symposia Proceedings | 2010 | 1 | 650 |  |  | JC | Aikebaier Yusufu | Shinsuke Yamanaka | Osaka University | yamanaka@see.eng.osaka-u.ac.jp | Figure 6 | x=0.05 | x=0.05 |  |  |  | 2022-04-13 16:47 | edgecheck | TRUE | TRUE |  |  |  |  | TRUE | TRUE | TRUE | TRUE | TRUE | TRUE | TRUE | 1 | [12 empty] | P | TEP | P | O | X | X | AgSbQ2 | ABQ2 | AgSbTe PbGeTe | (Ag0.5Sb0.5Te)0.95(Pb0.16Ge0.84Te)0.05 | Bulk | PC |  |  |  |  | HP | ZEM-1(ULVAC), TC-7000(ULVAC) |  |  | 손지희 | 2016-11-21
154 | 10.1088/0022-3727/45/11/115302 | Journal of Physics D: Applied Physics | 2012 | 0.43 | 600 |  |  | JC | Y Chen | X B Zhao | Zhejiang University | zhaoxb@zju.edu.cn | Figure 5 | 2% GeTe | 2% GeTe |  |  |  | 2022-04-13 17:24 | edgecheck | TRUE | TRUE |  |  |  |  | TRUE | TRUE | TRUE | TRUE | TRUE | TRUE | TRUE | 1 | [12 empty] | P | TEP | P | O | X | X | AgSbQ2 | ABQ2 | AgSbTe GeTe | (Ag0.366Sb0.558Te)0.98(GeTe)0.02 | Bulk | PC |  |  |  |  | melting + annealing | homemade instrument using a dc four-probe method and differential voltage/temperature technique, LFA457(NETZSCH) |  |  | 손지희 | 2016-11-21
155 | 10.1063/1.3138803 | Journal of Applied Physics | 2009 | 0.8 | 773 |  |  | JC | HS Dow | MW Oh | KERI | minwookoh@keri.re.kr | Figure 6 | LAST-18 | LAST-18 |  |  |  | 2022-04-13 17:43 | edgecheck | TRUE | TRUE |  |  |  |  | TRUE | TRUE | TRUE | TRUE | TRUE | TRUE | TRUE | 1 | [12 empty] | N | TEP | N | O | X | X | PbTe | PbTe | AgPbSbTe | AgPb18SbTe20 | Bulk | PC |  |  |  |  | melting | ZEM-3(ULVAC-RIKO), LFA457(NETZSCH) |  |  | 손지희 | 2016-11-21
156 | 10.1063/1.4824353 | Applied Physics Letters | 2013 | 1 | 520 |  |  | JC | Fivos Drymiotis | Fivos Drymiotis | Cal Tech | fivos@caltech.edu | Figure 4 | Sample 1 (this paper) Cycle 3 Heating | Sample 1 (this paper) Cycle 3 Heating | poor resolution of TEP |  |  | 2022-04-13 18:09 | edgecheck | TRUE | TRUE |  |  |  |  | TRUE | TRUE | TRUE | TRUE | TRUE | TRUE | TRUE | 1 | [12 empty] | N | TEP | N | O | X | X | Ag2Q | M2Q | AgSeTe | Ag2Se0.5Te0.5 | Bulk | PC |  |  |  |  | heating | LFA457(NETZSCH), equipment designed for this purpose at the California Institute of Technology |  |  | 손지희 | 2016-11-21
157 | 10.1007/s11664-014-3076-7 | Journal of Electronic Materials | 2014 | 1.4 | 550 |  |  | JC | B Du | X TANG | Wuhan University of Technology | tangxf@whut.edu.cn | Figure 6 | x=0.000 | x=0.000 |  |  |  | 2022-04-14 09:03 | edgecheck | TRUE | TRUE |  |  |  |  | TRUE | TRUE | TRUE | TRUE | TRUE | TRUE | TRUE | 1 | [12 empty] | P | TEP | P | O | X | X | AgSbQ2 | ABQ2 | AgSbTe | AgSbTe2.01 | Bulk | PC |  |  | SPS |  | melt-quench SPS method | ZEM-1(Sinkuriko), LFA457(NETZSCH), DSC(Q20; TA) |  |  | 손지희 | 2016-11-22
158 | 10.1016/j.jallcom.2004.10.002 | Journal of Alloys and Compounds | 2005 | 0.27 | 370 |  |  | JC | Masaki Fujikane | Ken Kurosaki | Osaka University | kurosaki@nucl.eng.osaka-u.ac.jp | Figure 4 | Ag2Te (present study) | Ag2Te (present study) | log scale |  |  | 2022-04-14 09:13 |  | TRUE | FALSE |  |  |  |  | TRUE | FALSE | TRUE | TRUE | TRUE | TRUE | FALSE | 0 | [13 empty] | κ, ZT |  | O | X | X | Ag2Q | M2Q | AgTe | α-Ag2Te | Bulk | PC |  |  |  |  | heating | TC-7000(ULVAC) |  |  | 손지희 | 2016-11-22
159 | 10.1039/C5TC01429H | Journal of Materials Chemistry C | 2015 | 1 | 610 |  |  | JC | Satry N Guin | K Biswas | Jawaharlal Nehru Centre for Advanced Scientific Research | kanishka@jncasr.ac.in | Figure 4 | AgSb0.99Se2 | AgSb0.99Se2 |  |  |  | 2022-04-14 09:25 | edgecheck | TRUE | TRUE |  |  |  |  | TRUE | TRUE | TRUE | TRUE | TRUE | TRUE | TRUE | 1 | [12 empty] | P | TEP | P | O | X | X | AgSbQ2 | ABQ2 | AgSbSe | AgSb0.99Se2 | Bulk | PC |  |  |  |  | heating + annealing | ZEM-3(ULVAC-RIKO), LFA457(NETZSCH) |  |  | 손지희 | 2016-11-22
160 | 10.1002/aenm.201100613 | Advanced Energy Materials | 2012 | 1 | 710 |  |  | JC | Mi-Kyung Han | MG Kanatzidis | Northwestern University | m-kanatzidis@northwestern.edu | Figure 6 | m=4 | m=4 |  |  |  | 2022-04-14 09:34 | edgecheck | TRUE | TRUE |  |  |  |  | TRUE | TRUE | TRUE | TRUE | TRUE | TRUE | TRUE | 1 | [12 empty] | P | TEP | P | O | X | X | Telluride | ABQ2 | AgSnSbTe | AgSn4SbTe6 | Bulk | PC |  |  |  |  | heating + annealing | LFA457(NETZSCH), ZEM-3(ULVAC-RIKO) | 0.19-0.22 |  | 손지희 | 2016-11-22
161 | 10.1088/1674-1056/21/10/106101 | Chinese Physics B | 2012 | 1.2 | 573 |  |  | JC | Zhang He | Luo Jun | Institute of Physics | jluo@aphy.iphy.ac.cn | Figure 5 | x=0.10 | x=0.10 |  |  |  | 2022-04-14 09:44 | edgecheck | TRUE | TRUE |  |  |  |  | TRUE | TRUE | TRUE | TRUE | TRUE | TRUE | TRUE | 1 | [12 empty] | P | TEP | P | O | X | X | AgSbQ2 | ABQ2 | AgSbMnTe | Ag0.9Sb1.0Mn0.1Te2.05 | Bulk | PC |  |  | SPS |  | heating + annealing + SPS | ZEM-3(ULVAC), MDSC(TA-Q200), LFA427(NETZSCH) |  |  | 손지희 | 2016-11-22
162 | 10.1016/j.ssi.2014.03.025 | Solid State Ionics | 2014 | 0.95 | 623 |  |  | JC | AJ Hong | J-M Liu | Nanjing University | liujm@nju.edu.cn | Figure 6 | [5 empty] | 2022-04-14 09:55 | edgecheck | TRUE | TRUE |  |  |  |  | TRUE | TRUE | TRUE | TRUE | TRUE | TRUE | TRUE | 1 | [12 empty] | P | TEP | NP | O | X | X | Cu2Q | M2Q | CuAgSe | β-CuAgSe | Bulk | PC |  |  | HP |  | heating + HP | ZEM-3(ULVAC), LFA457(NETZSCH) | 0.34-0.35 |  | 손지희 | 2016-11-22
163 | 10.1063/1.4963779 | Applied Physics Letters | 2016 | 0.7 | 773 |  |  | JC | Xiaocun Liu | Xin Liang | Changzhou University | liangxin@cczu.edu.cn | Figure 6 | x=0.015 | x=0.015 |  |  |  | 2022-04-14 11:02 | edgecheck | TRUE | TRUE |  |  |  |  | TRUE | TRUE | TRUE | TRUE | TRUE | TRUE | TRUE | 1 | [12 empty] | N | TEP | N | O | X | X | AgSbQ2 | ABQ2 | AgBiSe In | Ag0.985In0.015BiSe2 | Bulk | PC |  |  |  |  | SPS | LFA457(NETZSCH), SBA 458 System(NETZSCH) |  |  | 손지희 | 2016-11-22
164 | 10.1063/1.4896435 | APL Materials | 2014 | 1.1 | 600 |  |  | JC | Rajeshkumar Mohanraman | Rajeshkumar Mohanraman | Academia Sinica | rajeshx@phys.sinica.edu.tw | Figure 5 | x=0.03 | x=0.03 | Fig 5의 ZT(=1.12)가 예상(=1.19)보다 작다 |  |  | 2022-04-14 11:33 | redigitize | TRUE | TRUE |  |  |  |  | TRUE | TRUE | TRUE | TRUE | TRUE | TRUE | TRUE | 1 | [12 empty] | P | TEP | P | O | X | X | AgSbQ2 | ABQ2 | AgSbSbTe | AgSb0.97Sn0.03Te2 | Bulk | SC |  |  |  |  | vertical Bridgman method | LFA457(NETZSCH), ZEM-3(ULVAC-RIKO), STA 449(NETZSCH) |  |  | 손지희 | 2016-11-22
165 | 10.1039/c1jm13888j | Journal of Materials Chemistry | 2011 | 1 | 550 |  |  | JC | Yanzhong Pei | GJ Snyder | Cal Tech | jsnyder@caltech.edu | Figure 5 | x=0.10-Ag | x=0.10-Ag |  |  |  | 2022-04-14 11:47 | edgecheck | TRUE | TRUE |  |  |  |  | TRUE | TRUE | TRUE | TRUE | TRUE | TRUE | TRUE | 1 | [12 empty] | N | TEP | N | O | X | X | Ag2Q | M2Q | AgTe PbTe | (PbTe)0.10(Ag2Te)0.90 | Bulk | PC |  |  | HP |  | melting + quenching + annealing + hot pressing | LFA457(NETZSCH), Van der Pauw technique |  |  | 손지희 | 2016-11-23
166 | 10.1063/1.3029774 | Applied Physics Letters | 2008 | 1.59 | 673 |  |  | JC | Heng Wang | Jing-Feng Li | Tsinghua University | jingfeng@mail.tsinghua.edu.cn | Figure 4(b) | AST5050 | AST5050 |  |  |  | 2022-04-14 11:55 | ZT, TEP-ZT 비교 | TRUE | TRUE |  |  |  |  | TRUE | TRUE | TRUE | TRUE | TRUE | TRUE | TRUE | 1 | [12 empty] | P | TEP | P | O | X | X | AgSbQ2 | ABQ2 | AgSbTe | AgSbTe2 | Bulk | PC |  |  | SPS |  | MA + SPS | ZEM-2(ULVAC-RIKO), flash diffusivity method |  |  | 손지희 | 2016-11-23
167 | 10.1016/j.actamat.2015.04.011 | Acta Materialia | 2015 | 1.4 | 680 |  |  | JC | GJ Snyder | Sinn-wen Chen | National Tsing Hua University | swchen@mx.nthu.edu.tw | Figure 1 | 40Te (S) | 40Te (S) | kappa is inset; poor resolution and hidden |  |  | 2022-04-14 00:20 | edgecheck | TRUE | TRUE |  |  |  |  | TRUE | TRUE | TRUE | TRUE | TRUE | TRUE | TRUE | 1 | [12 empty] | P | TEP | P | O | X | X | AgSbQ2 | ABQ2 | AgSbSeTe | Ag25Sb25Se10Te40 | Bulk | SC |  |  |  |  | modified Bridgman method | ZEM-3(ULVAC-RIKO), LFA457(NETZSCH) |  |  | 손지희 | 2016-11-23
168 | 10.1016/j.jallcom.2010.03.170 | Journal of Alloys and Compounds | 2010 | 1.53 | 500 |  |  | JC | SN Zhang | TJ Zhu | Zhejiang University | zhutj@zju.edu.cn | Figure 7(a) | x=0.84 | x=0.84 |  |  |  | 2022-04-14 00:26 | ZT, TEP-ZT 비교 | TRUE | TRUE |  |  |  |  | TRUE | TRUE | TRUE | TRUE | TRUE | TRUE | TRUE | 1 | [12 empty] | P | TEP | P | O | X | X | AgSbQ2 | ABQ2 | AgSbTe | Ag0.84Sb1.16Te2.16 | Bulk | PC |  |  | HP |  | melting + quenching + crushing + hot pressing | LFA457(NETZSCH), DC four-probe method |  |  | 손지희 | 2016-11-23
169 | 10.2320/matertrans.47.1058 | Materials Transactions | 2006 | 0.13 | 650 |  |  | JC | Tatsuhiko Aizawa | Tatsuhiko Aizawa | University of Toronto | aizawa@asiaseed.org | Figure 12 | x=0.6 | x=0.6 |  |  |  | 2022-04-14 00:40 | edgecheck | TRUE | TRUE |  |  |  |  | TRUE | TRUE | TRUE | TRUE | TRUE | TRUE | TRUE | 1 | [12 empty] | P | TEP | P | O | X | X | Silicide | Mg2Si | MgSiSn | Mg2Si0.4Sn0.6 | Bulk | PC |  |  | HP |  | bulk mechanical alloying + hot pressing | four-probe dc method, TC-7000(ULVAC) |  |  | 손지희 | 2016-11-30
170 | 10.1016/j.tsf.2007.02.053 | Thin Solid Films | 2007 | 0.67 | 750 |  |  | JC | Masayasu Akasaka | Masayasu Akasaka | Tokyo University of Science | m_akasak@rs.noda.tus.ac.jp | Figure 7 | Mg2Si0.6Ge0.4 | Mg2Si0.6Ge0.4 | lattice kappa only |  |  | 2022-04-14 14:31 |  | TRUE | FALSE |  |  |  |  | TRUE | FALSE | TRUE | TRUE | TRUE | TRUE | FALSE | 0 | [12 empty] | N | TEP | N | O | X | X | Silicide | Mg2Si | MgSiGe | Mg2Si0.4Ge0.6 | Bulk | PC |  |  | SPS |  | heating + ground + SPS | ZEM-2(ULVAC-RIKO), TC-7000HS(ULVAC-RIKO) |  |  | 손지희 | 2016-11-30
171 | 10.1016/j.jcrysgro.2006.10.270 | Journal of Crystal Growth | 2007 | 0.17 | 656 |  |  | JC | Masayasu Akasaka | Masayasu Akasaka | Tokyo University of Science | iida_tsu@rs.noda.tus.ac.jp | Figure 9 | BN coated | BN coated |  |  |  | 2022-04-14 14:49 | edgecheck | TRUE | TRUE |  |  |  |  | TRUE | TRUE | TRUE | TRUE | TRUE | TRUE | TRUE | 1 | [12 empty] | N | TEP | N | O | X | X | Silicide | Mg2Si | MgSi | Mg2Si | Bulk | SC |  |  |  |  | vertical Bridgman method | ZEM-2(ULVAC-RIKO), TC-7000H(ULVAC-RIKO) |  |  | 손지희 | 2016-11-30
172 | 10.1007/s11837-016-2060-5 | Journal of the Minerals, Metals, and Materials Society | 2016 | 1.6 | 615 |  |  | JC | X Cheng | H KLEINKE | University of Waterloo | kleinke@uwaterloo.ca | Figure 3(b) | Porous Mg2Si0.5Sn0.5:xSb | Porous Mg2Si0.5Sn0.5:xSb |  |  |  | 2022-04-14 15:32 | edgecheck | TRUE | TRUE |  |  |  |  | TRUE | TRUE | TRUE | TRUE | TRUE | TRUE | TRUE | 1 | [12 empty] | N | TEP | N | O | X | X | Silicide | Mg2Si | MgSiSn Sb | Sb-doped Mg2Si0.5Sn0.5 | Bulk | PC |  |  | SPS |  | pressureless SPS | - |  |  | 손지희 | 2016-11-30
173 | 10.1007/s11664-016-5088-y | Journal of Electronic Materials | 2016 | 0.16 | 837 |  |  | JC | XINGKAI DUAN | XINGKAI DUAN | Jiujiang University | duanxingkai@163.com | Figure 6 | x=0.04 | x=0.04 |  |  |  | 2022-04-14 18:21 | ZT, TEP-ZT 비교 | TRUE | TRUE |  |  |  |  | TRUE | TRUE | TRUE | TRUE | TRUE | TRUE | TRUE | 1 | [12 empty] | P | TEP | P | O | X | X | Silicide | Ca2Si | CaAgSi | Ca1.96Ag0.04Si | Bulk | PC |  |  | HP |  | melting + hot pressing | van der Pauw technique, LFA457(NETZSCH) |  | IP | 손지희 | 2016-12-01
174 | 10.1109/ICT.2007.4569472 | 2007 International Conference on Thermoelectrics | 2006 | 0.87 | 630 |  |  | JC | Y Isoda | Y Isoda | National Institute for Materials Science | ISODA.Yukihiro@nims.go.jp | Figure 9 | 5000ppm | 5000ppm | high rel. error in ZT |  |  | 2022-04-16 20:11 | redigitize | TRUE | TRUE |  |  |  |  | TRUE | TRUE | TRUE | TRUE | TRUE | TRUE | TRUE | 1 | [12 empty] | N | TEP | N | O | X | X | Silicide | Mg2Si | MgSiSn Bi | Mg2Si0.5Sn0.5 + 5000ppm-Bi doping | Bulk | PC |  |  | HP |  | Liquid-Solid reaction + Hot-pressing | Laser-flash method, four-terminal method |  |  | 손지희 | 2016-12-01
175 | 10.1109/ICT.1998.740395 | 1998 17th International Conference on Thermoelectrics | 1998 | 0.67 | 773 |  |  | JC | Takenobu Kajikawa | Takenobu Kajikawa | ShonanInstitute of Technolog | kajikawa@elec.shonan-it.ac.jp | Figure 9 | 1213K | 1213K | 열전도도 그래프 해석불가 (라벨 없음) |  |  | 2022-04-16 21:36 | redigitize | TRUE | TRUE |  | FALSE |  |  | TRUE | TRUE | TRUE | FALSE | TRUE | TRUE | FALSE | 0 | [12 empty] | N | TEP | N | O | X | X | Silicide | Mg2Si | MgSi Sb | Mg2Si + 0.6at% Sb | Bulk | PC |  |  | SPS |  | SPS | laser flash measurement method, measurement apparatus developed by Sinku Riko Co.Ltd. and modlfied by SIT |  |  | 손지희 | 2016-12-01
176 | 10.1073/pnas.1424388112 | Proceedings of the National Academy of Sciences | 2015 | 1.4 | 723 |  |  | JC | Weishu Liu | Zhifeng Ren | University of Houston | zren@uh.edu | Figure 4(D) | Mg2Sn0.75Ge0.25 | Mg2Sn0.75Ge0.25 |  |  |  | 2022-04-17 15:01 | ZT, TEP-ZT 비교 | TRUE | TRUE |  |  |  |  | TRUE | TRUE | TRUE | TRUE | TRUE | TRUE | TRUE | 1 | [12 empty] | N | TEP | N | O | X | X | Silicide | Mg2Si | MgSnGe | Mg2Sn0.75Ge0.25 | Bulk | PC |  |  |  |  | mechanical ball milling + direct current-induced hot pressing | ZEM-3(ULVAC), LFA457(NETZSCH), DSC 404 C(NETZSCH) | 0.46-0.51 |  | 손지희 | 2016-12-05
177 | 10.1016/j.mseb.2008.12.029 | Materials Science and Engineering: B | 2009 | 0.1 | 490 |  |  | JC | Weijun Luo | Weijun Luo | Wuhan University of Technology | zsheng_1_9@163.com | Figure 8 | x=0.2 | x=0.2 |  |  |  | 2022-04-17 15:10 | edgecheck | TRUE | TRUE |  |  |  |  | TRUE | TRUE | TRUE | TRUE | TRUE | TRUE | TRUE | 1 | [12 empty] | N | TEP | N | O | X | X | Silicide | Mg2Si | MgSiSn | Mg2Si0.8Sn0.2 | Bulk | PC |  |  | SPS |  | anneal solid state reaction + SPS | ZTM-1(ULVAC), TC-7000(ULVAC), laser flash method |  |  | 박수지 | 2016-12-06
178 | 10.1007/s11664-009-0735-1 | Journal of Electronic Materials | 2009 | 1 | 800 |  |  | JC | K MARS | K MARS | Laboratoire de Physique des Matériaux Ecole des Mines | kmars@wp.pl | Figure 2(d) | Mg2Si0.6Ge0.4Bi0.02 | Mg2Si0.6Ge0.4Bi0.02 |  |  |  | 2022-04-17 15:15 | ZT, TEP-ZT 비교 | TRUE | TRUE |  |  |  |  | TRUE | TRUE | TRUE | TRUE | TRUE | TRUE | TRUE | 1 | [12 empty] | N | TEP | N | O | X | X | Silicide | Mg2Si | MgSiGe Bi | Mg2Si0.6Ge0.4Bi0.02 | Bulk | PC |  |  | HP |  | prevent oxidation + synthesis(He/H2 gas mixture) + 2-day annealing + crushing + hot pressed | van der Pauw method, laser-flash method, |  |  | 박수지 | 2016-12-07
179 | 10.1007/s11664-009-0735-1 | Journal of Electronic Materials | 2009 | 0.26 | 920 |  |  | JC | K MARS | K MARS | Laboratoire de Physique des Matériaux Ecole des Mines | kmars@wp.pl | Figure 5(d) | Mg2Si0.6Ge0.4Ag0.02 | Mg2Si0.6Ge0.4Ag0.02 |  |  |  | 2022-04-17 15:28 | redigitize | TRUE | TRUE |  |  |  |  | TRUE | TRUE | TRUE | TRUE | TRUE | TRUE | TRUE | 1 | [12 empty] | P | TEP | P | O | X | X | Silicide | Mg2Si | MgSiGe Ag | Mg2Si0.6Ge0.4Ag0.02 | Bulk | PC |  |  | HP |  | prevent oxidation + synthesis(He/H2 gas mixture) + 2-day annealing + crushing + hot pressed | van der Pauw method, laser-flash method, |  |  | 박수지 | 2016-12-07
180 | 10.1109/ICT.2006.331355 | 2006 25th International Conference on Thermoelectrics | 2006 | 0.49 | 873 |  |  | JC | T Nemoto | T Nemoto | Nippon Thermostat Company Limited | tnemoto@ntcl.co.jp | Figure 6 | Mg2Si | Mg2Si |  |  |  | 2022-04-17 15:33 |  | TRUE | FALSE |  |  |  |  | TRUE | FALSE | TRUE | TRUE | TRUE | TRUE | FALSE | 0 | [12 empty] | N | κ, ZT | N | O | X | X | Silicide | Mg2Si | MgSi | Mg2Si | Bulk | PC |  |  |  |  | Mg2Si-heated(Ar-H2 gas) + ground + mixed(oxides) + SPS | ZEM-2(ULVAC-RIKO), TC-7000H(ULVAC-RIKO) |  |  | 박수지 | 2016-12-08
181 | 10.2320/matertrans1989.33.851 | Materials Transactions | 1992 | 1.07 | 663 |  |  | BR | Yasutoshi Noda | Yasutoshi Noda | Tohuku University | Unknown | Figure 8 | C | C | calculated kappa, 고온부(700K이상) ZT에서 큰 에러 |  |  | 2023-03-31 01:10 | redigitize | TRUE | TRUE |  |  |  | FALSE | TRUE | TRUE | TRUE | TRUE | TRUE | FALSE | FALSE | 0 | [12 empty] | N | TEP | N | O | X | X | Silicide | Mg2Si | MgSiGe Sb | Mg2Si0.6Ge0.4+3000 ppmSb | - | - |  |  |  |  | - | - |  |  | 박수지 | 2016-12-14
182 | https://www.komatsu.jp/en/aboutus/innovation/technology/techreport [KOMATSU TECHNICAL REPORT 49, 152 (2003)] | Development of High-Efficiency Thermoelectric Power Generation System | 2003 | 0.9780448 | 717.373 |  |  | BR | Seijiro Sano | Hiromasa Kaibe | Komatsu (KELK) | Unknown | Figure 6 | triangle | Mg-Si | Z 데이터만 있음 |  |  | 2022-04-18 10:45 | redigitize | TRUE | FALSE |  |  |  |  | TRUE | FALSE | TRUE | TRUE | TRUE | TRUE | FALSE | 0 | [12 empty] | N | Z | N | O | X | X | Silicide | Mg2Si | MgSiSn | Mg2SixSn1-x | Bulk | - |  |  |  |  | quenching + solidification | - |  |  | 박수지 | 2016-12-14 | Table 1 Characteristics of various thermoelectric materials for power generation, module and system price 비교
183 | 10.1016/j.physb.2005.04.017 | Physica B: Condensed Matter | 2005 | 0.86 | 862 |  |  | JC | Junichi Tani | Jun-ichi Tani | Osaka Municipal Technical Research Institute | tani@omtri.city.osaka.jp | Figure 6 | 2 at % | 2 at % |  |  |  | 2022-04-17 20:26 | redigitize | TRUE | TRUE |  |  |  |  | TRUE | TRUE | TRUE | TRUE | TRUE | TRUE | TRUE | 1 | [12 empty] | N | TEP | N | O | X | X | Silicide | Mg2Si | MgSiBi | Mg2SiBi0.02 | Bulk | PC |  |  | SPS |  | ground + SPS | ZEM-1S(ULVAC), four-probe DC method, TC-7000(ULVAC) |  |  | 박수지 | 2016-12-08
184 | 10.1143/JJAP.46.3309 | Japanese Journal of Applied Physics | 2007 | 0.33 | 865 |  |  | JC | Jun-ichi Tani | Jun-ichi Tani | Osaka Municipal Technical Research Institute | tani@omtri.city.osaka.jp | Figure 7 | x=0.03 | x=0.03 |  |  |  | 2022-04-17 20:31 | ZT, TEP-ZT 비교 | TRUE | TRUE |  |  |  |  | TRUE | TRUE | TRUE | TRUE | TRUE | TRUE | TRUE | 1 | [12 empty] | N | TEP | N | O | X | X | Silicide | Mg2Si | Mg2Si | Mg2SiP0.03 | Bulk | PC |  |  | SPS |  | ground + SPS | ZEM-1S(ULVAC), four-probe dc method, TC-7000(ULVAC) |  |  | 박수지 | 2016-12-08
185 | 10.1016/j.intermet.2007.02.009 | Intermetallics | 2007 | 0.56 | 862 |  |  | JC | Jun-ichi Tani | Jun-ichi Tani | Osaka Municipal Technical Research Institute | tani@omtri.city.osaka.jp | Figure 6 | x=0.02 | x=0.02 |  |  |  | 2022-04-17 20:55 | redigitize | TRUE | TRUE |  |  |  |  | TRUE | TRUE | TRUE | TRUE | TRUE | TRUE | TRUE | 1 | [12 empty] | N | TEP | N | O | X | X | Silicide | Mg2Si | MgSiSb | Mg2Si:Sb = 1:x(0.001≤x≤0.02) | Bulk | PC |  |  | SPS |  | heating + SPS | ZEM-1(ULVAC), TC-7000(ULVAC) |  |  | 임혜진 | 2016-12-06
186 | 10.4028/www.scientific.net/AMR.66.17 | Advanced Materials Research | 2009 | 0.8 | 823 |  |  | JC | Mei Jun Yang | Lianmeng Zhang | Wuhan University of Technology | lmzhang@whut.edu.cn | Figure 4 | N50 | N50 | 800K 이상에서 그래프 ZT가 예상보다 작음 |  |  | 2022-04-17 22:06 | redigitize | TRUE | TRUE |  |  |  |  | TRUE | TRUE | TRUE | TRUE | TRUE | TRUE | TRUE | 1 | [12 empty] | N | TEP | N | O | X | X | Silicide | Mg2Si | MgSi Bi | Bi-doped Mg2Si | Bulk | PC |  |  | SPS |  | SPS | ZTM-1 apparatus (Japan), Shinkuriko: TC-7000, Japan |  |  | 임혜진 | 2016-12-08
187 | 10.1021/acs.chemmater.6b02308 | Chemistry of Materials | 2016 | 1.45 | 750 |  |  | JC | Kang Yin | Xinfeng Tang | Wuhan University of Technology | tangxf@whut.edu.cn | Figure 10(a) | y=0.05 | y=0.05 |  |  |  | 2022-04-17 22:13 | ZT, TEP-ZT 비교 | TRUE | TRUE |  |  |  |  | TRUE | TRUE | TRUE | TRUE | TRUE | TRUE | TRUE | 1 | [12 empty] | N | TEP | N | O | X | X | Silicide | Mg2Si | MgSiGeSnSb | Mg2Si1-x-yGexSny | Bulk | PC |  |  | SPS |  | SPS | ZEM-3(Ulvac Sinku-Riko), LFA457(Netzsch) |  |  | 임혜진 | 2016-12-09
188 | 10.1063/1.2981516 | Applied Physics Letters | 2008 | 1.1 | 773 |  |  | JC | Q Zhang | XB Zhao | Zhejiang University | zhaoxb@zju.edu.cn | Figure 3 | x=0.0075 | x=0.0075 |  |  |  | 2022-04-17 22:19 | ZT, TEP-ZT 비교 | TRUE | TRUE |  |  |  |  | TRUE | TRUE | TRUE | TRUE | TRUE | TRUE | TRUE | 1 | [12 empty] | N | TEP | N | O | X | X | Silicide | Mg2Si | MgSiSnSb | Mg2Si0.4−xSn0.6Sbx (0≤x≤0.015) | Bulk | PC |  |  | HP |  | ball milling + hot pressing | LFA457(Netzsch), measured on a computer-aided apparatus using a dc four-probe method and differential voltage/temperature technique |  |  | 임혜진 | 2016-12-08
189 | 10.1088/0022-3727/41/18/185103 | Journal of Physics D: Applied Physics | 2008 | 0.81 | 810 |  |  | JC | Q Zhang | XB Zhao | Zhejiang University | zhaoxb@zju.edu.cn | Figure 8(a) | x=0.005 | x=0.005 |  |  |  | 2022-04-17 22:24 | ZT, TEP-ZT 비교 | TRUE | TRUE |  |  |  |  | TRUE | TRUE | TRUE | TRUE | TRUE | TRUE | TRUE | 1 | [12 empty] | N | TEP | N | O | X | X | Silicide | Mg2Si | MgSiSn La | Mg2−xLaxSi0.58Sn0.42 (0≤x≤0.015) | Bulk | PC |  |  | HP |  | ball milling + hot pressing | measured using a computer-assisted device, LFA457(Netzsch) |  |  | 임혜진 | 2016-12-08
190 | 10.1063/1.4918311 | Journal of Applied Physics | 2015 | 1.1 | 800 |  |  | JC | Libin Zhang | Libin Zhang | University of Texas at Austin | libinzhang@utexas.edu | Figure 2(d) | y=0.1; 2.5e10^-8 | y=0.1; 2.5e10^-8 |  |  |  | 2022-04-17 22:50 | redigitize | TRUE | TRUE |  |  |  |  | TRUE | TRUE | TRUE | TRUE | TRUE | TRUE | TRUE | 1 | [12 empty] | N | TEP | N | O | X | X | Silicide | Mg2Si | MgSiSnGe Sb | Mg2Si0.4Sn0.6-yGey (y=0, 0.1, 0.2) | Bulk | PC |  |  | SPS |  | pressed into pellets + tube furnace(Ar:H2=95:5) + ground + SPS | van der Pauw method, LFA457(NETZSCH) |  |  | 임혜진 | 2016-12-08
191 | 10.1007/s11664-009-0698-2 | Journal of Electronic Materials | 2009 | 1.47 | 443 |  |  | JC | XB Zhao | XB ZHAO | Zhejiang University | zhaoxb@zju.edu.cn | Figure 3(d) | NC11 | NC11 |  |  |  | 2022-04-17 22:57 | edgecheck | TRUE | TRUE |  |  |  |  | TRUE | TRUE | TRUE | TRUE | TRUE | TRUE | TRUE | 1 | [12 empty] | P | TEP | P | O | X | X | Bi2Te3 | Bi2Te3 | BiTeSb | Bi2Te3-Sb2Te3 | Bulk | PC |  |  | HP |  | Hot pressing | computer-assisted device, LFA427(Netzsch) |  |  | 임혜진 | 2016-12-09
192 | 10.2320/matertrans1989.33.851 | Materials Transactions | 1992 | 0.08 | 503 |  |  | JC | Yasutoshi Noda | Yasutoshi Noda | Tohuku University | Unknown | Figure 9 | D | D | 그래프 ZT가 예상보다 두 배임 |  |  | 2022-04-18 11:42 | redigitize | TRUE | TRUE |  | FALSE |  |  | TRUE | TRUE | TRUE | FALSE | TRUE | TRUE | FALSE | 0 | [12 empty] | P | TEP | PN | O | X | X | Silicide | Mg2Si | MgSiGe Ag | Mg2Si0.6Ge0.4+Ag | - | - |  |  |  |  | - | - |  |  | 박수지 | 2016-12-14
193 | 10.2320/matertrans1989.33.851 | Materials Transactions | 1992 | 1.68 | 629 |  |  | JC | Yasutoshi Noda | Yasutoshi Noda | Tohuku University | Unknown | Figure 9 | E | E | calculated kappa, 570K이상 그래프 ZT가 예상보다 큼 |  |  | 2022-04-18 12:06 | redigitize | TRUE | TRUE |  |  |  | FALSE | TRUE | TRUE | TRUE | TRUE | TRUE | FALSE | FALSE | 0 | [12 empty] | P | TEP | P | O | X | X | Silicide | Mg2Si | MgSiGe Ag | Mg2Si0.6Ge0.4+16000 ppm Ag | - | - |  |  |  |  | - | - |  |  | 박수지 | 2016-12-14
194 | 10.1021/nl8026795 | Nano Letters | 2008 | 0.99 | 792 |  |  | JC | Giri Joshi | Gang Chen | MIT | gchen2@mit.edu | Figure 2(_e) | square symbol | square symbol |  |  |  | 2022-04-18 12:17 | ZT, TEP-ZT 비교 | TRUE | TRUE |  |  |  |  | TRUE | TRUE | TRUE | TRUE | TRUE | TRUE | TRUE | 1 | [12 empty] | P | TEP | P | O | X | X | SiGe | SiGe | SiGe | Si80Ge20 | Bulk | PC |  |  | HP |  | mechanical alloying + hot pressing | ZEM-3(Ulvac), LFA 457(Netzsch) |  |  | 박수지 | 2016-12-15
195 | 10.1021/nl102931z | Nano Letters | 2010 | 0.4 | 300 |  |  | JC | Jinyao Tang | Peidong Yang | University of California at Berkeley | p_yang@berkeley.edu | Figure 3(C) | 55 nm-pitch holey | 55 nm-pitch holey | poor resolution of kappa; impossible to digitize |  |  | 2022-04-18 12:24 |  | TRUE | TRUE |  | FALSE |  |  | TRUE | TRUE | TRUE | FALSE | TRUE | TRUE | FALSE | 0 | [12 empty] | P | TEP | P | O | X | X | SiGe | SiGe | Si | Si | Ribbon | porous |  |  |  |  | - | - |  |  | 박수지 | 2016-12-29
196 | 10.1063/1.3027060 | Applied Physics Letters | 2008 | 1.3 | 1173 |  |  | JC | XW Wang | Zhifeng Ren | Boston College | renzh@bc.edu | Figure 3(d) | Nano Sample-1 (red rectangle) | Nano Sample-1 (red rectangle) |  |  |  | 2022-04-18 12:32 | ZT, TEP-ZT 비교 | TRUE | TRUE |  |  |  |  | TRUE | TRUE | TRUE | TRUE | TRUE | TRUE | TRUE | 1 | [12 empty] | N | TEP | N | O | X | X | SiGe | SiGe | SiGeP | Si80Ge20P2 | Bulk | PC |  |  | HP |  | mechanical alloying + direct current induced hot pressing | ZEM-3(ULVAC), LFA 457(Netzsch) |  |  | 박수지 | 2016-12-20
197 | 10.1039/c2jm16369a | Journal of Materials Chemistry | 2012 | 1 | 660 |  |  | JC | Kyunghan Ahn | Kyunghan Ahn | SAIT | kyunghan.ahn@samsung.com | Figure 5 | In4Se2.32I0.03 | In4Se2.32I0.03 |  |  |  | 2022-04-18 12:57 | redigitize | TRUE | TRUE |  |  |  |  | TRUE | TRUE | TRUE | TRUE | TRUE | TRUE | TRUE | 1 | [12 empty] | N | TEP | N | O | X | X | Selenide | In4Se3 | InSeI | In4Se2.32I0.03 | Bulk | SC |  |  |  |  | Bridgman crystal growth method | ZEM-3(ULVAC-RIKO), TC-9000(ULVAC-RIKO) |  |  | 박수지 | 2016-12-22
198 | 10.1103/PhysRevB.91.165104 | Physical Review B | 2015 | 0.93 | 2000 |  |  | JC | Dylan Bayerl | Dylan Bayerl | University of Michigan at Ann Arbor | bayerl@umich.edu | Figure 5(a) | 5x10^21 cm-3 | Rutile[100], 5x10^21 cm-3 |  |  |  | 2022-04-18 13:05 |  | TRUE | FALSE |  |  |  |  | TRUE | FALSE | TRUE | TRUE | TRUE | TRUE | FALSE | 0 | [12 empty] | N | α, ZT | N | O | X | X | Oxide | TiO2 | TiO | TiO2 | - | - |  |  |  |  | - | Boltzmann transport formalism |  |  | 박수지 | 2016-12-22
199 | 10.1088/0953-8984/26/44/445002 | Journal of Physics: Condensed Matter | 2014 | 0.08 | 650 |  |  | JC | Ranu Bhatt | Ranu Bhatt | Bhabha Atomic Research Center | rbhatt@barc.gov.in | Figure 8(b) | x=0.14 | x=0.14 | 그래프 ZT가 예상보다 작음 (ZT<=0.1) |  |  | 2022-04-18 13:52 | redigitize | TRUE | TRUE |  |  |  |  | TRUE | TRUE | TRUE | TRUE | TRUE | TRUE | TRUE | 1 | [12 empty] | P | TEP | P | O | X | X | Selenide | TiSe2 | SrTiSe | Sr0.14TiSe2 | Bulk | PC |  |  | HP |  | powder mixing + heating + Sr mixing + grinding + heating + hot press method | Leinsies Seebeck Thermopower, LFA-1000 |  |  | 박수지 | 2016-12-27
200 | 10.1039/c4ee03042g | Energy Environmental Science | 2015 | 1.1 | 1100 |  |  | JC | Chenguang Fu | Tiejun Zhu | Zhejiang University | zhutj@zju.edu.cn | Figure 1(d) | x=0.20 | x=0.20 |  |  |  | 2022-04-18 17:55 | redigitize | TRUE | TRUE |  |  |  |  | TRUE | TRUE | TRUE | TRUE | TRUE | TRUE | TRUE | 1 | [12 empty] | P | TEP | P | O | X | X | HH | HH | FeNbTiSb | FeNb0.8Ti0.2Sb | Bulk | PC |  |  | SPS |  | levitation melting + mechanically milled + SPS | LSR-3 system(Linseis), LFA457(Netzsch) |  |  | 박수지 | 2016-12-27
201 | 10.1039/C4EE02813A | Energy Environmental Science | 2015 |  | 510 | 1.14608 | 1.153932 | SJP | DKraemer | GChen | MIT | gchen2@mit.edu | Fig. 2 (d) | MgAgSb (extracted) | p-type MgAgSb | 1) TEP 측정간 온도차, 2) 그림 심볼 문제, 3) average ZT와는 0.2 이상 차이남 |  | 2022-04-12 20:10 | 2022-04-12 20:10 | edgecheck | TRUE | TRUE |  |  |  |  | TRUE | TRUE | TRUE | TRUE | TRUE | TRUE | TRUE | 1 | [12 empty] | P | TEP | P | O | O | X | HH | HH | MgAgNiSb | MgAg0.965Ni0.005Sb0.99 | Bulk | PC |  |  | SPS |  | experimental ball milling procedure + SPS + annealed | - |  |  | 박수지 | 2016-12-27
202 | 10.1038/nature08088 | Nature | 2009 | 1.48 | 705 | 1.476742 | 1.503871 | SJP | JSRhyee | SMLee | SAIT | sangmocklee@samsung.com | Figure 2 d | b-c plane | b-c plane of In4Se2.35 | Seebeck 그림의 x축 스케일이 다른 그림과 다름 | 그림의 x축 스케일을 잘못 지정함 | 2022-04-06 19:34 | 2022-04-06 19:34 | redigitize | TRUE | TRUE |  | TRUE |  |  | TRUE | TRUE | TRUE | TRUE | TRUE | TRUE | TRUE | 1 | [12 empty] | N | TEP | N | O | X | X | Selenide | In4Se3 | InSe | In4Se2.35 | Bulk | SC |  |  |  |  | Bridgman method | ULVAC system, the laser flash method |  |  | 박수지 | 2016-12-28
203 | 10.1039/C4CP04875J | Physical Chemistry Chemical Physics | 2015 |  | 876 | 0.665115 | 0.6573673 | SJP | JKrez | BBalke | Johannes Gutenberg University Mainz | balke@uni-mainz.de | Fig. 6 (a) | before | Ti0.3Zr0.35Hf0.35NiSn with no cycle | ZT그림에서 x축이 측정싸이클수, 라벨이 온도여서 label란에 x축 값을 입력하고, label description에 물질명을 적음 | ZT-Temp 그림이 없는데, ZT(T) 값을 찍은 것처럼 표현되어 있어서 그림에 표현되어 있는 온도값으로 수정함 | 2022-04-07 14:23 | 2022-04-07 14:23 | redigitize | TRUE | TRUE |  | TRUE |  |  | TRUE | TRUE | TRUE | TRUE | TRUE | TRUE | TRUE | 1 | [12 empty] | N | TEP | N | O | X | X | HH | HH | TiZrHfNiSn | Ti0.3Zr0.35Hf0.35NiSn | Bulk | PC |  |  |  |  | arc melting + annealed + quenching | LSR-3 system(Linseis), LFA457(Netzsch) |  |  | 박수지 | 2016-12-28
204 | 10.1088/0022-3727/40/2/035 | Journal of Physics D: Applied Physics | 2007 | 0.052 | 676 | 0.05219003 | 0.05310663 | SJP | WLiu | JLi | Tsinghua University | jingfeng@mail.tsinghua.edu.cn | Figure 6 | 300 oC | the sample SPSed at 300 oC |  | ZT값이 크진 않지만, ZTmax의 에러가 커서 데이터를 다시 추출함 | 2022-04-07 15:58 | 2022-04-07 15:58 | redigitize | TRUE | TRUE |  | TRUE |  |  | TRUE | TRUE | TRUE | TRUE | TRUE | TRUE | TRUE | 1 | [12 empty] | P | TEP | P | O | X | X | SKD | SKD | CoSb | CoSb5 | Bulk | PC |  |  | SPS |  | mechanical alloying + SPS | ZEM-2(Ulvac-Riko), laser flash method |  |  | 박수지 | 2016-12-28
205 | 10.1088/0953-8984/14/34/318 | Journal of Physics: Condensed Matter | 2002 |  | 284 | 0.01275 | 0.01269228 | SJP | YMudryk | HNoel | Université de Rennes I | Unknown | Figure 7 | no label | the right y-axis means ZT |  |  |  | 2022-04-07 17:22 | edgecheck | TRUE | TRUE |  | TRUE |  |  | TRUE | TRUE | TRUE | TRUE | TRUE | TRUE | TRUE | 1 | [12 empty] | N | TEP | N | O | X | X | clathrate | clathrate | BaAlSi | Ba8Al16Si30 | Bulk | PC |  |  |  |  | arc melting + annealed + quenching | - |  |  | 박수지 | 2017-01-13
206 | 10.1039/C4CP04875J | Physical Chemistry Chemical Physics | 2015 |  | 680 | 0.384314 | 0.3746326 | SJP | JKrez | BBalke | Johannes Gutenberg University Mainz | balke@uni-mainz.de | Fig. 6 (b) | 50 (number of cycles) | Ti0.26Sc0.04Zr0.35Hf0.35NiSn with 50 cycle | 1) 203번과 동일 논문임, 2) 이 파일의 ZTmax, at T [K] 가 잘못됨 (0.27 at 883 K -> 0.38 at 680 K 수정완), 3) ZTmax는 아니지만, at 878 K, ZT error가 17% 정도임, 4) ZT그림에서 x축이 측정싸이클수, 라벨이 온도여서 label란에 x축 값을 입력하고, label description에 물질명을 적음 | ZT-Temp 그림이 없는데, ZT(T) 값을 찍은 것처럼 표현되어 있어서 그림에 표현되어 있는 온도값으로 수정함 | 2022-04-07 16:37 | 2022-04-07 16:37 | redigitize | TRUE | TRUE |  | TRUE |  |  | TRUE | TRUE | TRUE | TRUE | TRUE | TRUE | TRUE | 1 | [12 empty] | P | TEP | P | O | X | X | HH | HH | TiScZrHfNiSn | Ti0.26Sc0.04Zr0.35Hf0.35NiSn | Bulk | PC |  |  |  |  | arc melting + annealed + quenching | LSR-3 system(Linseis), LFA457(Netzsch) |  |  | 박수지 | 2016-12-28
207 | 10.1063/1.2920210 | Applied Physics Letters | 2008 | 1.36 | 800 | 1.34963 | 1.338963 | SJP | XShi | XShi | University of Michigan at Ann Arbor | xunshi@umich.edu | FIG. 2 (b) | Ba0.08Yb0.09Co4Sb12 | In the other figures, x=0.08, y=0.09 | 추출한 TEP로부터 계산한 ZT값이 너무 커서 TEP, ZT를 재추출 함 | kappa, sigma의 경우, 데이터 포인트가 가려져 잘 안보여서 약간의 오차가 있을 수 있음 | 2022-04-07 18:02 | 2022-04-07 18:02 | redigitize | TRUE | TRUE |  | TRUE |  |  | TRUE | TRUE | TRUE | TRUE | TRUE | TRUE | TRUE | 1 | [12 empty] | N | TEP | N | O | X | X | SKD | SKD | BaYbCoSb | Ba0.08Yb0.09Co4Sb12.12 | Bulk | PC |  |  |  |  | - | - |  |  | 박수지 | 2017-01-13
208 | 10.1016/j.actamat.2009.03.018 | Acta Materialia | 2009 | 1.26 | 850 | 1.26095 | 1.158538 | SJP | SBai | LChen | Shanghai Institute of Ceramics | cld@mail.sic.ac.cn | Fig. 9 | Ba0.18Ce0.05Co4Sb12.02 |  | 추출한 TEP로부터 계산한 ZT값은 1.159로 약 8.1% 정도의 오차 수준 |  | 2022-04-12 20:20 | 2022-04-12 20:20 | redigitize | TRUE | TRUE |  |  |  |  | TRUE | TRUE | TRUE | TRUE | TRUE | TRUE | TRUE | 1 | [12 empty] | N | TEP | N | O | X | X | SKD | SKD | BaYbCoSb | Ba0.18Ce0.05Co4Sb12.02 | Bulk | PC |  |  | SPS |  | mixed + sealed + heated + quenching +ground + SPS | ZEM-1(ULVAC-RIKO), LFA-427(Netzsch) |  |  | 박수지 | 2017-02-16
209 | 10.1016/j.jallcom.2008.09.120 | Journal of Alloys and Compounds | 2009 | 0.39 | 750 | 0.388235 | 0.3874071 | SJP | SBao | JYang | Huazhong University of Science and Technology | jyyang@public.wh.hb.c | Fig. 12 | HPed at 700oC for 3h under 70MPa | La0.4FeCo3Sb12 hot pressed sample |  |  |  | 2022-04-07 18:31 | edgecheck | TRUE | TRUE |  | TRUE |  |  | TRUE | TRUE | TRUE | TRUE | TRUE | TRUE | TRUE | 1 | [12 empty] | P | TEP | P | O | X | X | SKD | SKD | LaFeCoSb | La0.4FeCo3Sb12 | Bulk | PC |  |  | HP |  | mechanical alloying + hot pressed | - |  |  | 박수지 | 2017-02-16
210 | 10.1016/j.jallcom.2007.11.144 | Journal of Alloys and Compounds | 2009 | 0.95 | 873 | 0.948925 | 0.9823078 | SJP | MChitroub | MChitroub | Ecole Nationale Polytechnique 10 | mohamed.chitroub@enp.edu.dz | Fig. 7 | no label | n-type Co23.87Sb73.88Pd1.125Te1.125 hot-pressed sample | 1) TEP로부터 계산한 ZT값은 0.9823으로 에러는 3.5%임, 2) 370 K부터 740 K 사이에서 ZT의 추출값과 계산값 사이의 오차가 20%를 넘음 (TEP와 ZT 간 온도차가 있다고 해도 오차가 좀 큰 것 아닌지?) | alpha에서 빠진 값이 있어서 데이터를 다시 추출함 | 2022-04-07 19:25 | 2022-04-07 19:25 | redigitize | TRUE | TRUE |  |  |  |  | TRUE | TRUE | TRUE | TRUE | TRUE | TRUE | TRUE | 1 | [12 empty] | N | TEP | N | O | X | X | SKD | SKD | CoSb7PdTe | Co23.87Sb73.88Pd1.125Te1.125 | Bulk | PC |  |  | PH |  | melted + quenched + ground + hot-pressed | the Van der Pauw technique, a high temperature light pulse technique |  |  | 박수지 | 2017-02-21
211 | 10.1016/j.jallcom.2009.02.070 | Journal of Alloys and Compounds | 2009 | 0.17 | 550 | 0.1703761 | 0.1981775 | SJP | NDong | HMa | Jilin University | maha@jlu.edu.cn | Fig. 6 | CoSb3 |  | 논문ZT값이 계산ZT값보다 작아서 TEP 데이터를 다시 추출해봤으나 오차는 동일함, ZTmax 기준 16.3% 수준 | CoSb3와 Fe0.6Co3.4Sb12가 있는데, TEP와 ZT 그림의 심볼이 다른 문제로, 데이터파일에 TEP는 CoSb3인 반면 ZT는 Fe-doped 샘플이어서 ZT를 일단 다시 추출함 | 2022-04-07 20:42 | 2022-04-07 20:42 | redigitize | TRUE | TRUE |  |  |  |  | TRUE | TRUE | TRUE | TRUE | TRUE | TRUE | TRUE | 1 | [12 empty] | P | TEP | P | O | X | X | SKD | SKD | CoSb | CoSb3 | Bulk | PC |  |  |  |  | mixed in an agate mortar + press | ZEM-3, TC-7000(ULVAC-RIKO Inc.) |  |  | 박수지 | 2017-02-21
212 | 10.1007/s10854-012-0668-y | Journal of Materials Science: Materials in Electronics | 2012 | 0.95 | 800 | 0.9509772 | 0.9536215 | SJP | BDuan | PZhai | Wuhan University of Technology | pczhai@126.com | Fig. 6 | x=0.6 | Co4Sb11.4Te0.6 | 1) 800K에서 전기전도도 값이 빠져 있어서 다시 추출하다가 전체TEP 값이 조금씩 밀려있는 것 같아서 전부 다 다시 추출함, 2) ZTmax 기준 에러 0.28% 수준 |  | 2022-04-13 21:35 | 2022-04-13 21:35 | redigitize | TRUE | TRUE |  | TRUE |  |  | TRUE | TRUE | TRUE | TRUE | TRUE | TRUE | TRUE | 1 | [12 empty] | N | TEP | N | O | X | X | SKD | SKD | CoSbTe | Co4Sb11.4Te0.6 | Bulk | PC |  |  | SPS |  | heated + ground + SPS | ZEM-1(Sinkuriko), LFA 457(Netzsch) |  |  | 박수지 | 2017-02-21
213 | 10.1063/1.1450036 | Journal of Applied Physics | 2002 | 1.2 | 800 | 1.17469 | 1.160911 | SJP | JDyck | JDyck | University of Michigan at Ann Arbor | jdyck@umich.edu | FIG. 9 (d) | x=0.05 | Ba0.3Ni0.05Co3.95Sb12 |  |  |  | 2022-04-11 19:52 | edgecheck | TRUE | TRUE |  | TRUE |  |  | TRUE | TRUE | TRUE | TRUE | TRUE | TRUE | TRUE | 1 | [12 empty] | N | TEP | N | O | X | X | SKD | SKD | BaNiCoSb | Ba0.3Ni0.05Co3.95Sb12 | Bulk | PC |  |  |  |  | BaSb3, NixCo12xSb2 two-step solid reaction + crushed + mixed + pressed + heated +milled + washed with HCl1HNO3 + PAS | - |  |  | 박수지 | 2017-02-22
214 | 10.1063/1.2538036 | Journal of Applied Physics | 2007 | 0.11 | 773 | 0.113439 | 0.1149143 | SJP | ZHe | ZHe | DLR | zeming.he@dlr.de | FIG. 6 | 773 K, Argon |  | 1) 773 K에서 제벡계수 값이 빠져 있어서 다시 추출함, 2) ZTmax 기준 에러 -1.3% 수준 |  | 2022-04-11 20:31 | 2022-04-11 20:31 | redigitize | TRUE | TRUE |  | TRUE |  |  | TRUE | TRUE | TRUE | TRUE | TRUE | TRUE | TRUE | 1 | [12 empty] | P | TEP | P | O | X | X | SKD | SKD | CoSb | CoSb3 | Bulk | PC |  |  | HP |  | raw powders + hot pressing | temperature gradient method ,four-point probe method |  |  | 박수지 | 2017-02-22
215 | 10.1063/1.2963476 | Applied Physics Letters | 2008 |  | 775 | 0.684375 | 0.6913904 | SJP | QHe | QHe | South China Normal University | hhqy@scnu.edu.cn | FIG. 2 (d) | Co0.8Ni0.2Sb3, with pores |  |  |  |  | 2022-04-11 21:03 | edgecheck | TRUE | TRUE |  | TRUE |  |  | TRUE | TRUE | TRUE | TRUE | TRUE | TRUE | TRUE | 1 | [12 empty] | N | TEP | N | O | X | X | SKD | SKD | CoNiSb | Co0.9Ni0.1Sb3 | Bulk | PC |  |  |  |  | ballmilling + dc hot press + annealing | ZEM-3(ULVAC-RIKO), LFA457(Netzsch) |  |  | 박수지 | 2017-02-22
216 | 10.1016/j.jallcom.2009.01.067 | Journal of Alloys and Compounds | 2009 | 0.1 | 600 | 0.1007871 | 0.1008004 | SJP | FLaufek | FLaufek | Czech Geological Survey | frantisek.laufek@geology.cz | Fig. 6 (b) | No label | CoSn1.5Se1.5 | 1) ZTmax 기준 0.013% 에러 수준, 2) 756 K 부근에서 계산값과 15.7% 에러 수준 |  | 2022-04-14 16:18 | 2022-04-14 16:18 | redigitize | TRUE | TRUE |  | TRUE |  |  | TRUE | TRUE | TRUE | TRUE | TRUE | TRUE | TRUE | 1 | [12 empty] | P | TEP | P | O | X | X | SKD | SKD | CoSnSe | CoSn1.5Se1.5 | Bulk | PC |  |  |  |  | solid-state reactions | EG&G model 5209(Lock-in Amplifier), LFA 457 (Netzsch) |  |  | 박수지 | 2017-02-23
217 | 10.1063/1.2067704 | Journal of Alloys and Compounds | 2005 | 0.72 | 850 | 0.7243067 | 0.7057069 | SJP | XLi | LChen | Shanghai Institute of Ceramics | cld@mail.sic.ac.cn | FIG. 11 | x=0.5 | Co4Sb11.5Te0.5 | 1) 데이터가 이상한 것 같아서 전부 다시 추출함, 2) ZTmax 기준으로 2.6% 정도의 에러 수준임. 아마 TEP의 온도가 정확히 일치하지 않기 때문인 것 같음, 3) 전구간 ZT와 계산ZT 기준 3.2% 미만의 에러 수준 |  | 2022-04-14 17:34 | 2022-04-14 17:34 | redigitize | TRUE | TRUE |  | TRUE |  |  | TRUE | TRUE | TRUE | TRUE | TRUE | TRUE | TRUE | 1 | [12 empty] | N | TEP | N | O | X | X | SKD | SKD | CoSbTe | Co4Sb11.5Te0.5 | Bulk | PC |  |  | SPS |  | melted + quenched + ground +pressed + annealed +ground +SPS | - |  |  | 박수지 | 2017-02-23
218 | 10.1039/c4ta02780a | Journal of Materials Chemistry A | 2014 | 0.98 | 820 | 0.9731844 | 0.9647509 | SJP | TLiang | XTang | Wuhan University of Technology | tangxf@whut.edu.cn | Fig. 4 (d) | x=0.15 | CoSb2.85Te0.15 | 1) 기존 데이터에서 ZTmax 기준으로 8.2% 정도의 에러 수준이어서, 2) 모든 데이터를 다시 추출하니 ZTmax 기준으로 0.87%의 에러 수준임, 3) 전체 온도구간에서 1.84% 이하의 에러를 보임 |  | 2022-04-14 18:38 | 2022-04-14 18:38 | redigitize | TRUE | TRUE |  | TRUE |  |  | TRUE | TRUE | TRUE | TRUE | TRUE | TRUE | TRUE | 1 | [12 empty] | N | TEP | N | O | X | X | SKD | SKD | CoSbTe | CoSb2.85 Te0.15 | Bulk | PC |  |  | PAS |  | mixed powder + hand milling + pressed + combustion +PAS | ZEM-3(ULVAC-RIKO), LFA 457(NETZSCH) |  |  | 박수지 | 2017-02-24
219 | 10.1063/1.2815671 | Journal of Applied Physics | 2007 | 0.93 | 820 | 0.918588 | 0.925022 | SJP | WLiu | BZhang | University of Science and Technology Beijing | bpzhang@mater.ustb.edu.cn | FIG. 8 | x=0.15 | CoSb2.85Te0.15 | 전 온도구간에서 ZT값 기준 2.5% 미만의 에러 수준 |  |  | 2022-04-14 19:06 | edgecheck | TRUE | TRUE |  | TRUE |  |  | TRUE | TRUE | TRUE | TRUE | TRUE | TRUE | TRUE | 1 | [12 empty] | N | TEP | N | O | X | X | SKD | SKD | CoSbTe | CoSb2.85Te0.15 | Bulk | PC |  |  | SPS |  | ball-milling + SPS | ZEM-2(Ulvac-Riko), LFA 427(NETZSCH) |  |  | 박수지 | 2017-02-24
220 | 10.3365/met.mat.2008.10.615 | Metals and Materials International | 2008 | 0.78 | 698 | 0.7810753 | 0.7791246 | SJP | RMallik | IHKim | Chungju National University | ihkim@cjnu.ac.kr | Fig. 6 (a) | z=0.25 | Sn0.25Co8Sb23.25Te0.75 | 1) ZTmax 기준 0.25% 수준의 에러, 2) 600 K에서는 4.3%이고 650 K에서는 6%의 에러 수준, 3) 550 K 이하에서는 ZT의 에러 수준이 17.3~105%임, 4) 측정결과가 맞다면 ZTmax외에 ZT를 잘못 계산한 것 같음 | 1) 논문ZT가 0.79로 적혀 있었으나 0.78임 | 2022-04-14 19:56 | 2022-04-14 19:56 | redigitize | TRUE | TRUE |  |  |  |  | TRUE | TRUE | TRUE | TRUE | TRUE | TRUE | TRUE | 1 | [12 empty] | N | TEP | N | O | X | X | SKD | SKD | SnCoSbTe | Sn0.25Co8Sb23.25Te0.75 | Bulk | PC |  |  |  |  | melted + quenching + annealed | ZEM2-M8(Ulvac-Riko), TC7000(Ulvac-Riko) |  |  | 박수지 | 2017-02-24
221 | 10.1016/j.actamat.2013.07.032 | Acta Materialia | 2013 | 1.3 | 820 | 1.302093 | 1.308091 | SJP | RMallik | RMallik | Indian Institute of Science | rcmallik@physics.iisc.ernet.in | Fig. 17 | after HPT | Fe0.2Co3.8Sb11.6Te0.5 after high pressure torsion (HPT) process | 1) HPT 처리여부에 따라 ZTmax w/o HPT = 1.06에서 ZTmax w/ HPT = 1.3으로 변하는데, 기존TEP 데이터는 ZTmax = 1.06일 때의 데이터임, 2) 그래서 HPT처리 후의 TEP 데이터를 다시 추출함, 3) ZTmax 기준 0.46%의 에러 수준임, 4) 전체적으로 0.x%대 에러 수준이나 723 K, 573 K, 773 K에서 각각 3.2%, 7.5%, 7.6%의 에러를 보임. |  | 2022-04-15 10:43 | 2022-04-15 10:43 | redigitize | TRUE | TRUE |  | TRUE |  |  | TRUE | TRUE | TRUE | TRUE | TRUE | TRUE | TRUE | 1 | [12 empty] | N | TEP | N | O | X | X | SKD | SKD | FeCoSbTe | Fe0.2Co3.8Sb11.5Te0.5 | Bulk | PC |  |  | HP |  | melting + ball milling + hot pressing | ZEM-3(ULVAC-RIKO), Flashline 3000(Anter) |  |  | 임혜진 | 2017-03-15
222 | 10.1088/0022-3727/41/20/205403 | Journal of Physics D: Applied Physics | 2008 | 0.95 | 700 | 0.9561814 | 0.9685678 | SJP | JMi | XZhao | Zhejiang University | zhaoxb@zju.edu.cn | Figure 5 | N10-A | 10 weight percentage CoSb3 nanoscale powder + Yb0.15Co4Sb12 | 1) 전기전도도와 ZT 데이터만 다시 추출함, 2) ZTmax 기준 -1.3%의 에러 수준 |  | 2022-04-15 11:37 | 2022-04-15 11:37 | redigitize | TRUE | TRUE |  | TRUE |  |  | TRUE | TRUE | TRUE | TRUE | TRUE | TRUE | TRUE | 1 | [12 empty] | N | TEP | N | O | X | X | SKD | SKD | YbCoSb | Yb0.15Co4Sb12 | Bulk | PC |  |  | SPS |  | heating + annealing + SPS | a four-probe method, LFA457(Netzsch) |  |  | 임혜진 | 2017-03-15
223 | 10.1016/j.solidstatesciences.2008.01.016 | Solid State Sciences | 2008 | 0.9 | 850 | 0.902427 | 0.9047457 | SJP | YPei | LChen | Shanghai Institute of Ceramics | cld@mail.sic.ac.cn | Fig. 10 | y=0.27 | Eu0.27Co4Sb12 | 1) ZTmax 기준 TEP 계산값과 0.26%의 에러 수준, 2) 전체 온도구간에서 5.19% 미만의 에러 수준 |  | 2022-04-15 19:50 | 2022-04-15 19:50 | redigitize | TRUE | TRUE |  | TRUE |  |  | TRUE | TRUE | TRUE | TRUE | TRUE | TRUE | TRUE | 1 | [12 empty] | N | TEP | N | O | O | X | SKD | SKD | EuCoSb | Eu0.27Co4Sb12 | Bulk | PC |  |  | SPS |  | heating + annealing + SPS | the standard DC four-probe method, LFA427(Netzsch) |  |  | 임혜진 | 2017-03-15
224 | 10.1063/1.3553842 | Journal of Applied Physics | 2011 | 0.87 | 775 | 0.8784946 | 0.8783685 | SJP | PQui | XShi | Shanghai Institute of Ceramics | xshi@mail.sic.ac.cn | FIG. 8 | PrFe4Sb12 | PrFe4Sb12 | 1) 기존 ZT의 에러가 심해서 TEP를 포함한 모든 데이터를 다시 추출함, 2) ZTmax 기준 0.014% 에러 수준, 3) 전체 온도구간 기준 최대 7.05% 에러 수준 | 1) 논문에 ZTmax가 750K에서 0.87로 적혀 있으나 TEP 데이터 및 ZT 값은 775K에서 0.878임 | 2022-04-18 14:05 | 2022-04-18 14:05 | redigitize | TRUE | TRUE |  | TRUE |  |  | TRUE | TRUE | TRUE | TRUE | TRUE | TRUE | TRUE | 1 | [12 empty] | P | TEP | P | O | X | X | SKD | SKD | PrFeSb | PrFe4Sb12 | Bulk | PC |  |  | SPS |  | heating + annealing + SPS | ZEM-3(ULVAC Co. Ltd.), LFA 427(NETZSCH) |  |  | 임혜진 | 2017-03-15
225 | 10.1016/j.intermet.2009.06.005 | Intermetallics | 2010 | 1 | 798 | 1.049636 | 1.136085 | SJP | GRogl | PRogl | University of Vienna | peter.franz.rogl@univie.ac.at | Fig. 10 b | DD0.76Fe3.4Ni0.6Sb12 | DD0.76Fe3.4Ni0.6Sb12 | 1) 기존 TEP 데이터간의 온도 차이가 커서 재추출함, 2) 800 K에서의 열전도도 데이터가 없음, 3) ZTmax 기준 8.24% 에러 수준, 4) 열전도도의 측정온도 간격이 커서 오차가 큰 것 같음 |  | 2022-04-18 15:40 | 2022-04-18 15:40 | redigitize | TRUE | FALSE |  |  |  |  | TRUE | FALSE | TRUE | TRUE | TRUE | TRUE | FALSE | 0 | [12 empty] | P | TEP | P | O | X | X | SKD | SKD | DDFeNiSb | DD0.76Fe3.4Ni0.6Sb12 | Bulk | PC |  |  | HP |  | melting + heating in DD + annealing + hot pressing | ZEM-3(ULVAC), Flashline FL3000 (300 K< T< 800 K) and a Flashline 3000-S2 (200 K< T< 500 K) |  |  | 임혜진 | 2017-03-20
226 | 10.1016/j.intermet.2010.12.001 | Intermetallics | 2011 | 1.22 | 800 | 1.215987 | 1.267709 | SJP | GRogl | PRogl | University of Vienna | peter.franz.rogl@univie.ac.at | Fig. 16 | Mm0.68Fe3CoSb12 | Mm0.68Fe3CoSb12 | 1) DD0.65Fe3CoSb12 (논문 ZTmax = 1.2 at 800 K)와 Mm0.68Fe3CoSb12 (논문 ZTmax = 1.22 at 800 K)가 있음, 2) 그런데 Mm0.68Fe3CoSb12는 800 K에서의 열전도도값이 없음, 3) 그래서 두 물질의 TEP를 모두 추출함, 4) DD0.65Fe3CoSb12의 ZTmax기준 7.4%의 에러 수준 (단, 809 K에서의 열전도도값 사용값) Mm0.68Fe3CoSb12의 ZTmax기준 4.3%의 에러 수준 (단, 773 K에서의 열전도도 사용 계산값) | 1) 논문에서 ZTmax가 800K에서 1.22 (Mm0.68Fe3CoSb12) 및 1.2 (DD0.65Fe3CoSb12)임 | 2022-04-19 19:19 | 2022-04-19 19:19 | redigitize | TRUE | FALSE |  |  |  |  | TRUE | FALSE | TRUE | TRUE | TRUE | TRUE | FALSE | 0 | [12 empty] | P | TEP | P | O | X | X | SKD | SKD | DDFeCoSb | DD0.65Fe3CoSb12 | Bulk | PC |  |  | HP |  | melting + heating in DD + annealing + high energy ball mill + hot pressing | - |  |  | 임혜진 | 2017-03-20
227 | 10.1016/j.actamat.2013.09.039 | Acta Materialia | 2014 | 1.9 | 835 | 1.902756 | 1.796897 | SJP | GRogl | GRogl | University of Vienna | gerda.rogl@univie.ac.at | Fig. 14d | Sr(A)_HPT_T up | Sr0.09Ba0.11Yb0.05Co4Sb12 with an additional process by HPT and increasing temperature | 1) ZTmax 온도는 835 K인데, 열전도도 측정값은 823 K까지만 있음, 2) ZTmax 기준 5.6%의 에러 수준, 3) 열전도도 및 전기전도도, 제벡계수 사이에 최소 2 K, 최대 10 K 정도 측정온도 차이가 존재함, 4) TEP측정값에서 전기전도도와 제벡계수는 293 K에서 833 K 사이에서 동일 온도에서 측정됨, 5) 열전도도는 423 K에서 823 K 사이에서 측정됨. | ZTmax기준 기존TEP 에러가 9.2% 수준이고, 측정온도가 TEP별로 제각각이라서 TEP를 다시 추출함 | 2022-04-19 20:36 | 2022-04-19 20:36 | redigitize | TRUE | FALSE |  |  |  |  | TRUE | FALSE | TRUE | TRUE | TRUE | TRUE | FALSE | 0 | [12 empty] | N | TEP | N | O | X | X | SKD | SKD | SrBaYbCoSb | Sr0.09Ba0.11Yb0.05Co4Sb12 | Bulk | PC |  |  | HP |  | melting + mixing + heating + annealing + ball mill + hot pressing | ZEM-3(ULVAC-RIKO), Flashline 3000(ANTER) |  |  | 임혜진 | 2017-03-20
228 | 10.1016/j.actamat.2015.03.008 | Acta Materialia | 2015 | 1.45 | 850 | 1.45 | 1.428227 | SJP | GRogl | GRogl | University of Vienna | gerda.rogl@univie.ac.at | Fig. 13 | after HPT, T incr. | DD0.59Fe2.7Co1.3Sb11.8Sn0.2 with an additional process by HPT and increasing temperature | 1) 기존 TEP 데이터의 측정온도가 들쭉날쭉 해서 재추출함, 2) ZTmax 기준 1.5%의 에러수준 | 1) 논문에서 ZTmax = 1.45 at 850 K임, 2) 그런데 TEP데이터의 최고온도는 823 K임 | 2022-04-20 15:26 | 2022-04-20 15:26 | redigitize | TRUE | FALSE |  | TRUE |  |  | TRUE | FALSE | TRUE | TRUE | TRUE | TRUE | FALSE | 0 | [12 empty] | P | TEP | P | O | X | X | SKD | SKD | DDFeCoSbSn | DD0.59Fe2.7Co1.3Sb11.8Sn0.2 | Bulk | PC | Melt-Quenching |  | HP |  | melting + quenching + heated + melted + air quenched + ground + ball milling + hot-pressed | ULVAC-ZEM3 (Riko), Flashline-3000(ANTER) |  |  | 박수지 | 2017-03-20
229 | 10.1126/science.272.5266.1325 | Science | 1996 | 0.9 | 800 | 0.8671141 | 0.8475406 | SJP | BSales | BSales | Oak Ridge National Laboratory | salesbc@ornl.gov | Fig. 5D | no label | LaFe3CoSb12 | 1) 전기전도도와 제벡계수는 700 K까지만 데이터가 있고, 열전도도와 ZT는 740 K까지만 데이터가 있는데, 논문에서는 800 K에서 ZT = 0.9라고 논의해서 이상함, 2) 논문에서 TEP가 점으로 연결된 선처럼 그려져 있음, | 1) 전기전도도와 제벡계수는 323 K에서 673 K까지는 대략 25 K 간격으로, 700 K까지는 있는 포인트 모두 추출함, 2) 열전도도와 ZT는 323 K부터 740 K까지 대략 25 K 간격으로 추출함 | 2022-04-20 18:14 | 2022-04-20 18:14 | redigitize | TRUE | FALSE |  |  |  |  | TRUE | FALSE | TRUE | TRUE | TRUE | TRUE | FALSE | 0 | [12 empty] | P | TEP | P | O | X | X | SKD | SKD | LaFeCoSb | LaFe3CoSb12 | Bulk | PC |  |  |  |  | melted + quenched + annealed + ball-milled + hot-pressed | - |  |  | 박수지 | 2017-03-20
230 | 10.1063/1.2920210 | Applied Physics Letters | 2008 | 1.36 | 800 | 1.351471 | 1.366832 | SJP | XShi | XShi | University of Michigan | xunshi@umich.edu | FIG. 2 (b) | Ba0.08Yb0.09Co4Sb12 | Ba0.08Yb0.09Co4Sb12 | 1) 기존 TEP 온도구간이 이상해서 다시 추출함, 2) ZTmax 기준 1.1%의 에러수준 |  | 2022-04-20 19:12 | 2022-04-20 19:12 | redigitize | TRUE | TRUE |  | TRUE |  |  | TRUE | TRUE | TRUE | TRUE | TRUE | TRUE | TRUE | 1 | [12 empty] | N | TEP | N | O | X | X | SKD | SKD | BaYbCoSb. | Ba0.08Yb0.09Co4Sb12.12 | Bulk | PC |  |  |  |  | - | - |  |  | 박수지 | 2017-03-20
231 | 10.1021/ja111199y | Journal of the American Chemical Society | 2011 | 1.7 | 850 | 1.64539 | 1.654209 | SJP | XShi | JYang | General Motors R&D Center | jihui.yang@gm.com | Fugure 5 (b) | Ba0.08La0.05Yb0.04Co4Sb12 | Ba0.08La0.05Yb0.04Co4Sb12 | 1) ZTmax 기준 0.54%의 에러 수준, 2) 전 온도구간에서 3.8% 이하의 에러 수준, 3) 단, 그래프를 보면 300 K에서 850 K 사이에서 50 K 간격으로 TEP를 측정한 것 같은데, 추출한 온도값이 (-)4.4 K에서 (+)4.1 K 사이에서 오락가락함 |  | 2022-04-20 19:29 | 2022-04-20 19:29 | redigitize | TRUE | TRUE |  |  |  |  | TRUE | TRUE | TRUE | TRUE | TRUE | TRUE | TRUE | 1 | [12 empty] | N | TEP | N | O | X | X | SKD | SKD | BaLaYbCoSb | Ba0.08La0.05Yb0.04Co4Sb12 | Bulk | PC |  |  |  |  | melted + quenched + annealed +ground + cold pressed + SPS | ZEM-3(ULVAC), FL5000(Anter) |  |  | 박수지 | 2017-03-20
232 | 10.1063/1.1852072 | Journal of Applied Physics | 2005 | 0.65 | 680 | 0.6329341 | 0.6307824 | SJP | CStiewe | CStiewe | DLR | christian.stiewe@dlr.de | FIG. 7 | #1610 (2.0% Ni, 0.75% Te) | Co0.98Ni0.02Sb2.25Te0.75 | 재추출 결과 ZTmax 기준 논문값 0.65, 그래프 추출값 0.633, 계산 값 0.631임 | 기존 추출 TEP 데이터의 온도값이 오락 가락 해서 다시 추출함 | 2022-04-21 11:59 | 2022-04-21 11:59 | redigitize | TRUE | TRUE |  |  |  |  | TRUE | TRUE | TRUE | TRUE | TRUE | TRUE | TRUE | 1 | [12 empty] | N | TEP | N | O | X | X | SKD | SKD | CoNiSbTe | Co0.92Ni0.08Sb2.97Te0.03 | Bulk | PC |  |  |  |  | mixtures of metal oxalate + calcination + reduction + chemical alloying | four-point-probe technique, LFA 427(Netzsch) |  |  | 박수지 | 2017-03-20
233 | 10.1021/cm200560s | Chemistry of Materials | 2011 | 1.1 | 800 | 1.109397 | 1.107474 | SJP | XSu | XTang | Wuhan University of Technology | tangxf@whut.edu.cn | Figure 12 | X = 0.20 | CoSb2.75Ge0.05Te0.2 | ZTmax가 800 K에서 나오는데 기존 TEP 데이터 중 전기전도도와 제벡계수 추출 온도가 300 K 미만이 7개, 300 K 이상이 10개여서 300 K 이상 위주로 재추출함 |  | 2022-04-21 14:30 | 2022-04-21 14:30 | redigitize | TRUE | TRUE |  | TRUE |  |  | TRUE | TRUE | TRUE | TRUE | TRUE | TRUE | TRUE | 1 | [12 empty] | N | TEP | N | O | X | X | SKD | SKD | CoSbGeTe | CoSb2.75Ge0.05Te0.20 | Bulk | PC |  |  |  |  | melted + quenched + annealed + SPS | ZEM-1, LFA 457(NETZSCH) |  |  | 박수지 | 2017-03-20
234 | 10.1023/A:1012473428845 | Journal of Materials Science | 2001 | 0.8 | 750 | 0.8 | 0.8431038 | SJP | XTang | XTang | Tohuku University | txf@imr.tohoku.ac.jp | Figure 9 | (0.71, 0.12) | Ce0.12Fe0.71Co3.29Sb12 | 1) 전기전도도 데이터 추출이 안 되어 있어서 하는 김에 전부 다시 추출함, 2) 그런데 TEP로부터 계산한 ZTmax 및 주변 ZT 계산 값이 ZT 그래프의 값보다 더 큼, 3) 일부러 줄여서 논문에 쓸 필요도 없는데 조금 이상함, 4) 700 K에서 그래프 ZT = 0.731 (계산값 0.757), 750 K에서 그래프 ZT = 0.8 (계산값 0.843), 800 K에서 ZT = 0.741 (계산값 0.812)임 |  | 2022-04-21 20:03 | 2022-04-21 20:03 | redigitize | TRUE | TRUE |  |  |  |  | TRUE | TRUE | TRUE | TRUE | TRUE | TRUE | TRUE | 1 | [12 empty] | P | TEP | P | O | X | X | SKD | SKD | CeFeCoSb | Ce0.12Fe0.71Co3.29Sb12 | Bulk | PC |  |  |  |  | cold-pressed + heated + PAS | four-probe method + TC-7000(Shinkuriko) |  |  | 박수지 | 2017-03-16
235 | 10.1063/1.1888048 | Journal of Applied Physics | 2005 | 1.25 | 900 | 1.294913 |  | SJP | XTang | XTang | Wuhan University of Technology | tangxf@mail.whut.edu.cn | FIG. 15 | n-type Ba0.30Ni0.05Co3.95Sb12 | n-type Ba0.30Ni0.05Co3.95Sb12 | 1) 논문에 전체 열전도도가 없고, supplementary도 없음, 2) 기존 추출시 열전도도 데이터가 없음, 3) 일단 격자 열전도도 (kappa_L 로 저장) 포함 전체 TEP 재추출함, 4) 그래프 ZTmax = 1.295인데, 왜 굳이 1.25로 보고 했는지? | 1) 일단 전체 열전도도가 없음, 2) 900 K에서의 격자 열전도도 값이 없음, 3) 800 K 초과하는 전기전도도 값이 없음, 4) supplementary도 없음, 5) 제외해야 함, | 2022-04-21 21:36 | 2022-04-21 21:36 | redigitize | TRUE | FALSE |  | FALSE |  |  | TRUE | FALSE | TRUE | FALSE | TRUE | TRUE | FALSE | 0 | [12 empty] | N | TEP | N | O | X | X | SKD | SKD | BaNiCoSb | Ba0.30Ni0.05Co3.95Sb12 | Bulk | PC |  |  |  |  | solid-state reaction + SPS | standard four-probe method, TC-7000(Shinkuriko) |  |  | 박수지 | 2017-03-16
236 | 10.1007/s11664-014-3016-6 | Journal of Electronic Materials | 2014 | 1.12 | 800 | 1.121017 | 1.121769 | SJP | CXu | PZhai | Wuhan University of Technology | pczhai@whut.edu.cn | Fig. 7 | Co3.9Ni0.1Sb11.5Te0.4Se0.1 | Co3.9Ni0.1Sb11.5Te0.4Se0.1 | ZT 기준 전 온도 영역에서 최대오차가 0.82% 수준 | 기존 추출 TEP에서 ZTmax 온도가 800 K가 아니라 775 K여서 재추출함 | 2022-04-22 17:57 | 2022-04-22 17:57 | redigitize | TRUE | TRUE |  | TRUE |  |  | TRUE | TRUE | TRUE | TRUE | TRUE | TRUE | TRUE | 1 | [12 empty] | N | TEP | N | O | X | X | SKD | SKD | CoNiSbTeSe | Co3.9Ni0.1Sb11.3Te0.6Se0.1 | Bulk | PC |  |  |  |  | heated + ground + SPS | ZEM-3(Ulvac), LFA 457(Netzsch) |  |  | 박수지 | 2017-03-16
237 | 10.1016/j.jallcom.2007.12.065 | Journal of Alloys and Compounds | 2009 | 0.32 | 723 | 0.32 | 0.319845 | SJP | KYang | HHng | Nanyang Technological University | ashhhng@ntu.edu.sg | Fig. 8 | Ce0.3Yb0.2Fe1.5Co2.5Sb12 | Ce0.3Yb0.2Fe1.5Co2.5Sb12 | 1) ZTmax 기준 0.05% 오차 수준, 2) ZT 기준 전 온도 영역에서 최대오차가 1.57% 수준 | 기존 TEP의 추출온도 변화가 심해서 재추출함 | 2022-04-22 19:18 | 2022-04-22 19:18 | redigitize | TRUE | TRUE |  | TRUE |  |  | TRUE | TRUE | TRUE | TRUE | TRUE | TRUE | TRUE | 1 | [12 empty] | P | TEP | P | O | X | X | SKD | SKD | CeYbFeCoSb | Ce0.3Yb0.2Fe1.5Co2.5Sb12 | Bulk | PC |  |  |  |  | annealing + heated + quenched + annealed + hot-pressed | LFA-427(Netzsch) |  |  | 박수지 | 2017-03-16
238 | 10.1016/j.jallcom.2007.02.111 | Journal of Alloys and Compounds | 2008 | 0.6 | 800 | 0.6008593 | 0.7670899 | SJP | XZhang | XZhang | Beijing University of Technology | zhxin@bjut.edu.cn | Fig. 6 | Ni0.1Co3.8Sb12 | Ni0.1Co3.8Sb12 | 1) ZT 그래프에 legend가 없어서 Fig. 5의 legend를 참조, 2) ZT 기준 최소오차 27.7%, 최대오차 80% 수준, 3) 데이터가 이상하기 때문에 제외하거나 ZT를 잘못 계산했다고 생각해야 할 듯함 | 기존 TEP 데이터가 이상해서 재추출함 | 2022-04-22 19:54 | 2022-04-22 19:54 | redigitize | TRUE | TRUE |  | FALSE |  |  | TRUE | TRUE | TRUE | FALSE | TRUE | TRUE | FALSE | 0 | [12 empty] | N | TEP | N | O | X | X | SKD | SKD | NiCoSb | Ni0.2Co3.8Sb12 | Bulk | PC |  |  |  |  | milling + dried + SPS | ZEM-2(ULVAC-RIKO), TC-7000(ULVAC-RIKO) |  |  | 박수지 | 2017-03-16
239 | 10.1016/j.actamat.2011.10.059 | Acta Materialia | 2012 | 1.3 | 700 | 1.318703 | 1.303063 | SJP | JZhang | BXu | Yanshan University | bxu@ysu.edu.cn | Fig. 5 | Li0.36Co4Sb12 | Li0.36Co4Sb12 | 1) ZTmax 기준 0.9%의 오차 수준, 전체 온도구간에서 ZT 기준 최대오차 3.4% 수준 | 1) 기존 ZT 데이터가 이상해서 재추출함 | 2022-04-25 19:38 | 2022-04-25 19:38 | redigitize | TRUE | TRUE |  | TRUE |  |  | TRUE | TRUE | TRUE | TRUE | TRUE | TRUE | TRUE | 1 | [12 empty] | N | TEP | N | O | X | X | SKD | SKD | LiCoSb | Li0.36Co4Sb12 | Bulk | PC |  |  |  |  | (cold press + high pressure synthesis + ground)x2 + ground + washed + SPS | ZEM-3 (Ulvac-Riko), TC-7000H (Ulvac-Riko) |  |  | 박수지 | 2017-03-16
240 | 10.1143/JJAP.47.7470 | Japanese Journal of Applied Physics | 2008 | 1.05 | 850 | 1.04426 |  | SJP | XZhao | LChen | Shanghai Institute of Ceramics | cld@mail.sic.ac.cn | Fig. 5 | y=0.34, x=0.10 | Sr0.34Co4Sb11.9Ge0.1 | 논문에 열전도도-온도 데이터가 없음 |  | 2022-04-25 19:47 | 2022-04-25 19:47 | redigitize | FALSE | FALSE |  |  |  |  | FALSE | FALSE | TRUE | TRUE | TRUE | TRUE | FALSE | 0 | [12 empty] | N | TEP | N | O | X | X | SKD | SKD | SrCoSbGe | Sr0.34Co4Sb11.9Ge0.1 | Bulk | PC |  |  |  |  | heated + quenching + annealed + ground + SPS | four-probe method, LFA 427(Netzsch) |  |  | 박수지 | 2017-03-16
241 | 10.1021/ja8089334 | Journal of the American Chemical Society | 2009 | 1.34 | 850 | 1.339058 | 1.327055 | SJP | WZhao | QZhang | Wuhan University of Technology | zhangqj@whut.edu.cn | Figure 4 (d) | 0.14 0.23 | Ba0.14In0.23Co4Sb12 | ZTmax 기준 0.9%의 오차 수준 | 1) 기존 ZT 데이터가 이상해서 재추출함 | 2022-04-25 20:51 | 2022-04-25 20:51 | redigitize | TRUE | TRUE |  | TRUE |  |  | TRUE | TRUE | TRUE | TRUE | TRUE | TRUE | TRUE | 1 | [12 empty] | N | TEP | N | O | X | X | SKD | SKD | BaInCoSb | Ba0.14In0.23Co4Sb11.84 | Bulk | PC |  |  |  |  | heated + quenching + annealed + ground + SPS | ZEM-1(Sinkuriko), LFA 427(Netzsch) |  |  | 박수지 | 2017-03-15
242 | 10.1016/j.intermet.2012.08.005 | Intermetallics | 2013 | 0.99 | 700 | 0.9876999 | 0.9813338 | SJP | LZhou | XShi | Shanghai Institute of Ceramics | xshi@mail.sic.ac.cn | Fig. 6 | x=0.25, y=0.60 | Yb0.25La0.6Fe2.7Co1.3Sb12 | 1) ZTmax 기준 0.65%의 오차 수준, 2) 전체 온도구간에서 ZT 기준 최대오차 0.85% 수준 | 1) ZTmax가 약간 낮은 것 같아서 일단 재추출함 | 2022-04-26 12:41 | 2022-04-26 12:41 | redigitize | TRUE | TRUE |  | TRUE |  |  | TRUE | TRUE | TRUE | TRUE | TRUE | TRUE | TRUE | 1 | [12 empty] | P | TEP | P | O | X | X | SKD | SKD | YbLaFeCoSb | Yb0.25La0.60Fe2.7Co1.3Sb12 | Bulk | PC |  |  |  |  | heated + quenched + annealed + SPS | ZEM-3(ULVAC), LFA 427(Netzsch) |  |  | 박수지 | 2017-03-15
243 | 10.1016/j.spmi.2016.09.034 | Superlattices and Microstructures | 2017 | 2.73 | 474 | 2.7318 |  | SJP | AAdam | AAdam | University of Chemical Technology and Metallurgy | adam_phy@yahoo.com | Fig. 19 | D | Bi2(Te0.6Se0.4)3 | 1) 논문에 전자 열전도도 데이터만 있고, 전체 열전도도 데이터가 없음, 2) 기존 전기전도도, 제벡계수, ZT로 ZTmax에 해당하는 열전도도 계산결과 약 43 W/m K 이어야 함, 3) 기존 TEP 데이터 중 일부가 이상하지만, 전체 열전도도 데이터가 없어서 재추출 하지 않음 |  | 2022-04-26 15:39 | 2022-04-26 15:39 | redigitize | TRUE | FALSE |  | FALSE?? |  |  | TRUE | FALSE | TRUE | TRUE | TRUE | TRUE | FALSE | 0 | [12 empty] | N | TEP | N | O | X | X | Bi2Te3 | Bi2Te3 | BiTeSe | Bi2Se1.2Te1.8 | Bulk | PC |  |  |  |  | bulk: melted + shaken, thin film: vacuum thermal evaporation technique | - |  |  | 박수지 | 2017-03-29
244 | 10.1063/1.4965865 | Journal of Applied Physics | 2016 | 1.12 | 650 | 1.195192 | 1.190973 | SJP | ABali | RMallik | Indian Institute of Science | rcmallik@physics.iisc.ernet.in | FIG. 15 | PIN-3 | Pb0.998In0.003Te | ZTmax 기준 0.4%의 오차수준, 전체 온도영역에서 ZT의 최대오차가 3.6% 수준 | 이 샘플에 대한 ZTmax는 그래프에서 ~1.2 (at 670K) 정도인데, 논문의 초록에서는 773 K에서 1.12이고, 본문에서는 650 K에서 1 이상이라고 기술함 | 2022-04-26 18:38 | 2022-04-26 18:38 | redigitize | TRUE | TRUE |  |  |  |  | TRUE | TRUE | TRUE | TRUE | TRUE | TRUE | TRUE | 1 | [12 empty] | N | TEP | N | O | X | X | PbTe | PbTe | PbTeIn | Pb0.998Te1.000In0.003 | Bulk | PC |  |  | HP |  | heated + quenching + annealed + quenching + grinding + hot pressing | - |  |  | 박수지 | 2017-03-29
245 | 10.1038/ncomms13828 | Nature Communications | 2017 |  | 902 | 1.66678 | 1.61809 | SJP | ZChen | YPei | Tongji University | yanzhong@tongji.edu.cn | Figure 1d | 0.05:Ag | Pb0.95Sb0.03Se | 1) 논문에 ZTmax 값에 대한 언급이 없음, 2) TEP간 측정온도 차이가 커서 오차 크기를 판단하기 어려움, 3) ZTmax at 900 K 기준 2.4%의 오차 수준 | 1) total thermal conductivity 반영하여 ZT 값을 계산함 | 2022-05-03 15:35 | 2022-05-03 15:35 | redigitize | TRUE | TRUE |  |  |  |  | TRUE | TRUE | TRUE | TRUE | TRUE | TRUE | TRUE | 1 | [12 empty] | N | TEP | N | O | X | X | Selenide | PbSe | PbSbSeAg | Pb0.95Sb0.033Se Ag | Bulk | PC |  |  | HP |  | melting + quenching + annealing + ground + hot pressing | LFA-457(Netzsch) |  |  | 박수지 | 2017-03-29
246 | 10.1016/j.scriptamat.2016.05.016 | Scripta Materialia | 2016 | 1.5 | 723 | 1.464372 | 1.452914 | SJP | GDing | JSi | Zhejiang Normal University | sjx@zjnu.cn | Fig. 4 (c) | x=0.02 | PbTeCd0.02 | 1) 논문의 ZTmax 값이 1.5 at 773 K인데, ZT 그래프에서 ZTmax는 723 K에서 존재함, 논문에서 잘못 언급한 듯함 | 1) ZTmax 기준 6.6%의 오차 수준이어서 재추출함 | 2022-05-03 17:43 | 2022-05-03 17:43 | redigitize | TRUE | TRUE |  | TRUE |  |  | TRUE | TRUE | TRUE | TRUE | TRUE | TRUE | TRUE | 1 | [12 empty] | N | TEP | N | O | X | X | PbTe | PbTe | PbTeCd | PbTeCd0.02 | Bulk | PC | Melt-Spinning |  | HP |  | Melt spinning + rapid induction hot pressing | LFA-427(Netzsch) |  |  | 박수지 | 2017-03-30
247 | 10.1016/j.jallcom.2016.08.033 | Journal of Alloys and Compounds | 2016 | 1.3 | 348.15 | 1.286364 | 1.185926 | SJP | SJo | JSon | UNIST | jsson@unist.ac.kr | Fig. 7 (f) | BST:Te | Bi0.4Sb1.6Te2.0 with Te^(2-)_(n) | 1) TEP 데이터를 전부 재추출 하였으나 그래프 ZT와 계산 ZT의 오차가 7.8%에서 12.3%임, 2) 각 TEP 그래프에서 에러바가 있는데, 어떤 값을 썼는지에 따라 ZT값의 차이가 있을지도 모르겠다는 생각이 들었음 | 그래프 ZT와 계산 ZT 사이의 오차가 커서 재추출함 | 2022-05-03 19:27 | 2022-05-03 19:27 | redigitize | TRUE | TRUE |  |  |  |  | TRUE | TRUE | TRUE | TRUE | TRUE | TRUE | TRUE | 1 | [12 empty] | P | TEP | P | O | X | X | Bi2Te3 | Bi2Te3 | BiSbTe | Bi0.4Sb1.6Te3.0 + (Te n)2- | Bulk, Film | PC |  |  | SPS |  | Ball-milling + added (Te n)2- polyanion solution +drop-cast + dried + annealing + SPS | ZEM-3(Ulvac-Riko), LFA 447(Netzsch) |  |  | 박수지 | 2017-04-04
248 | 10.3938/jkps.69.1314 | Journal of the Korean Physical Society | 2016 | 0.875 | 373 | 0.8725895 | 0.8752305 | SJP | SJoo | SJoo | KERI | sj_joo@keri.re.kr | Fig. 11 | 1.5 vol.% | Bi2Te2.7Se0.3-1.5 vol% MgO nanocomposite sample | ZTmax 기준 0.3%의 오차 수준 | 그래프 ZT와 계산 ZT 사이의 오차가 커서 재추출함 | 2022-05-03 20:20 | 2022-05-03 20:20 | redigitize | TRUE | TRUE |  | TRUE |  |  | TRUE | TRUE | TRUE | TRUE | TRUE | TRUE | TRUE | 1 | [12 empty] | N | TEP | N | O | X | X | Bi2Te3 | Bi2Te3 | BiTeSeMgO | Bi2Te2.7Se0.3 1.5vol%MgO | Bulk | PC |  |  | PAS |  | heated + quenched + added MgO + crushed + PAS | ZEM-3 system (Ulvac-Riko, Inc.), LFA-447(Netzsch,Inc.) |  |  | 박수지 | 2017-04-04
249 | 10.1063/1.4941757 | Applied Physics Letters | 2016 | 1.6 | 488 | 1.578566 | 1.569517 | SJP | YLi | XQin | Institute of Solid State Physics | xyqin@issp.ac.cn | FIG. 4 (d) | 0.3vol.% | 0.3vol.%(Cu2Se)/Bi0.4Sb1.6Te3 | 전 온도구간에서 ZT값 기준 0.6% 미만의 에러 수준 | 기존 그래프 ZT값이 조금 이상한 것 같아서 재추출 함 | 2022-05-03 12:18 | 2022-05-03 12:18 | redigitize | TRUE | TRUE |  | TRUE |  |  | TRUE | TRUE | TRUE | TRUE | TRUE | TRUE | TRUE | 1 | [12 empty] | P | TEP | P | O | X | X | Bi2Te3 | Bi2Te3 | BiSbTeCuSe | Bi0.4Sb1.6Te3 0.3vol%Cu2Se | Bulk | PC |  |  |  |  | - | - |  |  | 박수지 | 2017-04-05
250 | 10.1039/c6ra24107g | RSC Advances | 2016 | 1.37 | 496 | 1.374136 | 1.373407 | SJP | YLi | XQin | Institute of Solid State Physics | xyqin@issp.ac.cn | Fig. 6 (c) | 0.2 vol.% | 0.2vol.%(Cu2O)/Bi0.4Sb1.6Te3 | 전 온도구간에서 ZT값 기준 1.1% 미만의 에러 수준 | 온도 오차가 상대적으로 커서 TEP 데이터를 재주출 함 | 2022-05-03 19:27 | 2022-05-03 19:27 | redigitize | TRUE | TRUE |  | TRUE |  |  | TRUE | TRUE | TRUE | TRUE | TRUE | TRUE | TRUE | 1 | [12 empty] | P | TEP | P | O | X | X | Bi2Te3 | Bi2Te3 | BiSbTeCuO | Bi0.4Sb1.6Te3 0.2vol%CuO | Bulk | PC |  |  | HP |  | heated + grinded + mixed(CuO, Bi0.4Sb1.6Te3) + ball mill + hot-pressing | ZEM-3(ULVAC), LFA-457(Netzsch) |  |  | 박수지 | 2017-04-05
251 | 10.1039/c2jm31919e | Journal of Materials Chemistry | 2012 | 1.3 | 760 | 1.308382 | 1.311995 | SJP | WLiu | XTang | Wuhan University of Technology | tangxf@whut.edu.cn | Fig. 9 | y=0.015, Ref. [14] | Mg2.16(Si0.4Sn0.6)0.985Sb0.015 | 전 온도구간에서 ZT값 기준 1.6% 미만의 에러 수준 | 1) 초록, 본론, 결론에서 ZTmax일 때의 온도 표기가 잘못되어 있음 | 2022-05-10 14:10 | 2022-05-10 14:10 | redigitize | TRUE | TRUE |  | TRUE |  |  | TRUE | TRUE | TRUE | TRUE | TRUE | TRUE | TRUE | 1 | [12 empty] | N | TEP | N | O | X | X | Silicide | Mg2Si | MgSiSnSb | Mg2.16(Si0.4Sn0.6)0.975Sb0.025 | Bulk | PC |  |  | SPS |  | (hand milling + cold pressing)x2 + SPS | ZEM-1(Ulvac Sinku-Riko), LFA457(Netzsch) |  |  | 임혜진 | 2017-03-30
252 | 10.1016/j.actamat.2016.11.049 | Acta Materialia | 2017 | 1 | 873 | 0.9834532 | 0.9843888 | SJP | YZhou | YPei | Beihang University | peiyanling@buaa.edu.cn | Fig. 5 | CuSn7InTe9 | CuSn7InTe9 | 전 온도구간에서 ZT값 기준 0.42% 미만의 에러 수준 | 온도 오차가 상대적으로 커서 TEP 데이터를 재주출 함 | 2022-05-10 16:08 | 2022-05-10 16:08 | redigitize | TRUE | TRUE |  | TRUE |  |  | TRUE | TRUE | TRUE | TRUE | TRUE | TRUE | TRUE | 1 | [12 empty] | P | TEP | P | O | X | X | Telluride | SnTe | CuSnInTe | CuSn7InTe9 | Bulk | PC |  |  | SPS |  | heating + crushing + SPS | ZEM-3(Ulvac Riko), LFA-457(Netzsch) |  |  | 임혜진 | 2017-03-30
253 | 10.1039/C6TA09189J | Journal of Materials Chemistry A | 2016 | 1.1 | 623 | 1.1149 | 1.11671 | BR | CZhou | ZShi | Xi'an Jiaotong University | zhongqishi@mail.xjtu.edu.cn | Figure 5 (d) | PbTe0.66Se0.33 NWs | PbTe0.66Se0.33 nanowires | 1) TEP 간 측정온도 차이가 있어서 정밀하지 않지만, 대략 전 온도구간에서 ZT값 기준 1.8% 미만의 에러 수준 | 초록에는 643 K에서 ZTmax = 1.1 이라고 되어 있으나 ZT 데이터에는 623 K에서 ZTmax = ~1.1임 | 2023-03-31 00:25 | 2022-05-13 22:39 | redigitize | TRUE | TRUE |  | TRUE |  |  | TRUE | TRUE | TRUE | TRUE | TRUE | TRUE | TRUE | 1 | [12 empty] | N | TEP | N | O | X | X | PbTe | PbTe | PbTeSe | PbTe0.66Se0.33 | Bulk | PC |  |  | SPS |  | solvothermal method + SPS | LSR-3(Linesis), LFA457(NETZSCH) |  |  | 임혜진 | 2017-03-30
254 | 10.1038/ncomms13901 | Nature Communications | 2017 | 1.65 | 725 | 1.651816 | 1.650558 | SJP | JZhang | BIversen | Aarhus University | bo@chem.au.dk | Figure 1 a | x=0.04 | Mg3Sb1.48Bi0.48Te0.04 | 전 온도구간에서 ZT값 기준 0.26% 미만의 에러 수준 |  | 2022-05-13 22:19 | 2022-05-13 22:19 | redigitize | TRUE | TRUE |  | TRUE |  |  | TRUE | TRUE | TRUE | TRUE | TRUE | TRUE | TRUE | 1 | [12 empty] | N | TEP | N | O | X | X | Zintl | Mg3Sb2 | MgSbBiTe | Mg3Sb1.48Bi0.48Te0.04 | Bulk | PC |  |  | SPS |  | melting + SPS | ZEM-3(ULVAC), LFA457(Netzsch) |  |  | 임혜진 | 2017-03-30
255 | 10.1002/adma.201605140 | Advanced Materials | 2017 |  | 562.9336 | 1.015744 | 1.015698 | SJP | BXu | JBahk | University of Cincinnati, | bahkjg@uc.edu | Figure 4 e | 0.010Pb | Bi0.7Sb1.3Te3 with 1% Pb nanocomposite | 전 온도구간에서 ZT값 기준 0.16% 미만의 에러 수준 | 논문에 ZTmax 값 및 온도 표기가 없고, 1.02보다 크다는 언급만 있음 | 2022-05-13 21:41 | 2022-05-13 21:41 | redigitize | TRUE | TRUE |  | TRUE |  |  | TRUE | TRUE | TRUE | TRUE | TRUE | TRUE | TRUE | 1 | [12 empty] | P | TEP | P | O | X | X | Bi2Te3 | Bi2Te3 | BiSbTe Pb | Bi0.7Sb1.3Te3 + 0.01at%Pb | Bulk | PC |  |  | SPS |  | three-step solution-phase synthesis + SPS | laser flash method |  |  | 임혜진 | 2017-03-30
256 | 10.1007/s11664-016-4953-z | Journal of Electronic Materials | 2016 | 0.87 | 500 | 0.8675119 | 0.867314 | SJP | DXie | JXu | Ningbo Institute of Materials Technology and Engineering | xujingtao@nimte.ac.cn | Fig. 5 | x=1 | Bi0.48Sb1.52Te3 with 1 wt.% Cu | 전 온도구간에서 ZT값 기준 0.33% 미만의 에러 수준 |  | 2022-05-13 21:15 | 2022-05-13 21:15 | redigitize | TRUE | TRUE |  | TRUE |  |  | TRUE | TRUE | TRUE | TRUE | TRUE | TRUE | TRUE | 1 | [12 empty] | P | TEP | P | O | X | X | Bi2Te3 | Bi2Te3 | BiSbTe Cu | Bi0.48Sb1.52Te3 1wt%Cu | Bulk | PC |  |  | SPS |  | heating + ground + SPS | ZEM-3(ULVAC), LFA-457(NETZSCH) |  |  | 임혜진 | 2017-03-23
257 | 10.1039/c6ee02674e | Energy Environmental Science | 2016 | 1 | 800 | 0.9929825 | 0.9827465 | SJP | SWang | JYang | University of Washington | jihuiy@uw.edu | Figure 7 (a) | x=1.0, y=0.02 | BiSbTe3 with 2 at.% I | 1) 그림 해상도가 낮음, 2) 전 온도구간에서 ZT값 기준 1.1% 미만의 에러 수준 |  | 2022-05-13 20:25 | 2022-05-13 20:25 | redigitize | TRUE | TRUE |  | TRUE |  |  | TRUE | TRUE | TRUE | TRUE | TRUE | TRUE | TRUE | 1 | [12 empty] | N | TEP | N | O | X | X | Bi2Te3 | Bi2Te3 | BiSbSe I | BiSbSe2.94I0.06 | Bulk | PC |  |  | SPS |  | heating + annealing + SPS | ZEM-3(Ulvac Riko), LFA-457(Netzsch) |  |  | 임혜진 | 2017-03-23
258 | 10.1016/j.jallcom.2017.02.181 | Journal of Alloys and Compounds | 2017 |  | 323.15 | 1.014229 | 1.014209 | SJP | SSeo | MOh | Hanbat National University | mwoh@hanbat.ac.kr | Figure 4 (g) | H2-annealed at 400 oC | Bi0.5Sb1.5Te3 with H2 annealing at 400 oC | 전 온도구간에서 ZT값 기준 0.16% 미만의 에러 수준 | 1) 논문에 ZTmax 값에 대한 언급이 없고, 단순히 1보다 크다는 언급만 있음, 2) ZTmax의 절대온도 수정 | 2022-05-13 19:24 | 2022-05-13 19:24 | redigitize | TRUE | TRUE |  | TRUE |  |  | TRUE | TRUE | TRUE | TRUE | TRUE | TRUE | TRUE | 1 | [12 empty] | P | TEP | P | O | X | X | Bi2Te3 | Bi2Te3 | BiSbTe | Bi0.5Sb1.5Te3 | Bulk | PC |  |  | SPS |  | ball milling + SPS | ZEM-3(ULVAC), LFA-447(Netzsch) |  |  | 임혜진 | 2017-03-23
259 | 10.1021/jacs.6b09568 | Journal of the American Chemical Society | 2016 | 1.3 | 873 | 1.280605 | 1.286264 | SJP | YPei | LZhao | Beihang University | zhaolidong@buaa.edu.cn | Figure 6 (d) | n = 6.4 x e19 | 3% BiCl3-doped K2Bi8Se13 | 전 온도구간에서 ZT값 기준 0.45% 미만의 에러 수준 |  | 2022-05-13 18:45 | 2022-05-13 18:45 | redigitize | TRUE | TRUE |  | TRUE |  |  | TRUE | TRUE | TRUE | TRUE | TRUE | TRUE | TRUE | 1 | [12 empty] | N | TEP | N | O | X | X | Selenide | KBiSe | KBiSe | K2Bi8Se13 | - | - |  |  |  |  | - | - |  |  | 임혜진 | 2017-03-23
260 | 10.1021/jacs.6b09222 | Journal of the American Chemical Society | 2016 | 1.14 | 350 | 1.134084 | 1.129876 | SJP | KPark | IChung | Seoul National University | inchung@snu.ac.kr | Figure 8 f | bulk KBT | bulk K0.06Bi2Te3.18 | 전 온도구간에서 ZT값 기준 0.95% 미만의 에러 수준 | 1) 기존 논문 ZT 및 온도 값이 잘못 입력되어서 수정함 | 2022-05-13 16:53 | 2022-05-13 16:53 | redigitize | TRUE | TRUE |  | TRUE |  |  | TRUE | TRUE | TRUE | TRUE | TRUE | TRUE | TRUE | 1 | [12 empty] | N | TEP | N | O | X | X | Bi2Te3 | Bi2Te3 | BiTe K | K0.06Bi2Te3.18 | Bulk | PC |  |  | SPS |  | Synthesis of Bi2Te3 nanotubes and Bulk powder + SPS | ZEM-3(ULVAC-RIKO), LFA457(Netzsch) |  |  | 임혜진 | 2017-03-23
261 | 10.3938/jkps.69.811 | Journal of the Korean Physical Society | 2016 | 0.75 | 300 | 0.7512563 | 0.7520249 | SJP | SMoon | KLee | Kangwon National University | khlee2014@kangwon.ac.kr | Fig. 3 (b) | CBTS45 | Cu0.008Bi2Te2.7Se0.3 sintered under 45 MPa | 전 온도구간에서 ZT값 기준 0.11% 미만의 에러 수준 |  | 2022-05-13 15:35 | 2022-05-13 15:35 | redigitize | TRUE | TRUE |  | TRUE |  |  | TRUE | TRUE | TRUE | TRUE | TRUE | TRUE | TRUE | 1 | [12 empty] | N | TEP | N | O | X | X | Bi2Te3 | Bi2Te3 | BiTeSe Cu | Cu0.008Bi2Te2.7Se0.3 | Bulk | PC |  |  | SPS |  | heating + high energy ball mill + SPS | ZEM-3(ULVAC), TC-9000(ULVAC) | 0.156 | perpendicular to the press direction | 임혜진 | 2017-03-23
262 | 10.1016/j.physb.2005.03.022 | Physica B: Condensed Matter | 2005 |  | 623.15 | 0.9297244 | 0.9257444 | SJP | YGelbstein | MDariel | Ben-Gurion University of the Negev | dariel@bgumail.bgu.ac.il | Fig. 9 | 9.104e-3mol%PbI2 | 9.104 x 10^(-3) mol% PbI2-doped n-ytpe PbTe | 전 온도구간에서 ZT값 기준 0.71% 미만의 에러 수준 | 1) 논문에 ZT 데이터가 아니라 Z 데이터만 보고되어 있고, 단위가 [10^3/K]라서 환산하여 ZT 값을 구했음, 2) ZTmax에 대한 언급이 없음 | 2022-05-13 12:29 | 2022-05-13 12:29 | redigitize | TRUE | TRUE |  | TRUE |  |  | TRUE | TRUE | TRUE | TRUE | TRUE | TRUE | TRUE | 1 | [12 empty] | P | TEP | P | O | X | X | PbTe | PbTe | PbTe In | PbTe + In0.1at% | Bulk | PC |  |  |  |  | heating + sintering | the ‘‘four-probe’’ method |  |  | 임혜진 | 2017-03-20
263 | 10.1007/s11664-009-1037-3 | Journal of Electronic Materials | 2010 | 1.1 | 773 | 1.086838 |  | SJP | TZhu | TZhu | Zhejiang University | zhutj@zju.edu.cn | Fig. 8 | x = 0.0075 | Mg2Si0.3925Sn0.6Sb0.0075 | 1) 논문에 전기전도도, 제벡계수 데이터가 없음, 2) supplement도 없음, 3) 그래서 TEP로부터 ZT를 계산할 수 없음 | 1) ZTmax 온도가 잘못 되어서 수정함, 2) ZT와 열전도도만 재추출함 | 2022-05-13 11:03 | 2022-05-13 11:03 | redigitize | TRUE | FALSE |  |  |  |  | TRUE | FALSE | TRUE | TRUE | TRUE | TRUE | FALSE | 0 | [13 empty] | K, ZT |  | O | X | X | Silicide | Mg2Si | MgSiSn | Mg2Si0.3925Sn0.6Sb0.0075 | Bulk | PC |  |  | HP |  | melting + ball mill + hot pressing | measured on a computer-aided apparatus using a direct current (dc) four-probe method, LFA457(Netzsch) |  |  | 임혜진 | 2017-03-20
264 | 10.1109/ICT.2007.4569410 | 2007 International Conference on Thermoelectrics | 2007 | 1.3 | 298.15 | 1.310458 | 1.297463 | SJP | TZhu | TZhu | Zhejiang University | zhutj@zju.edu.cn | Figure 2 (d) | Nanosized | bulk nanostructured (Bi,Sb)2Te3 ternary compound | 전 온도구간에서 ZT값 기준 1.66% 미만의 에러 수준 | 1) 논문에서 ZTmax의 온도는 room temperature로 표현되어 있음 | 2022-05-13 10:51 | 2022-05-13 10:51 | redigitize | TRUE | TRUE |  | TRUE |  |  | TRUE | TRUE | TRUE | TRUE | TRUE | TRUE | TRUE | 1 | [12 empty] | N | TEP | N | O | X | X | Bi2Te3 | Bi2Te3 | BiSbTe GeTe | BiSbTe + GeTe(nano) | Bulk | PC |  |  |  |  | (Bi,Sb)2Te3(by hydrothermal synthesis) + heating in GeTe | measured on a computer assisted device, LFA457(Netsch) |  |  | 임혜진 | 2017-03-20
265 | 10.1109/ICT.1997.667089 | 1997 16th International Conferenceon Thermoelectrics | 1997 |  | 573.15 | 0.7162442 | 0.7245334 | SJP | JChoi | TOh | Hong Ik University | ohts@wow.hongik.ac.kr | Fig. 4 (d) | x = 0.15 | (Pb0.9Ge0.1) hot-pressed at 650 oC | 그림이 정밀하지 않아서 30oC, 50oC에서의 ZT의 오차가 각각 9.7%, 4.4%이지만, 나머지 온도 구간에서는 ZT의 오차수준이 1.57% 미만임 | 1) 논문에서 Z 데이터만 보고되어 있는데, 기존 데이터는 ZT로 환산하지 않은 듯? 2) 기존 max Z의 온도가 잘못되어 수정함, 3) 논문에는 ZTmax에 대한 언급이 없음 | 2022-05-12 21:22 | 2022-05-12 21:22 | redigitize | TRUE | TRUE |  | TRUE |  |  | TRUE | TRUE | TRUE | TRUE | TRUE | TRUE | TRUE | 1 | [12 empty] | N | TEP | N | O | X | X | GeTe | GeTe | PbGeTe Bi | 0.3wt%Bi + Pb0.9Ge0.1Te | Bulk | PC |  |  | HP |  | melting + ground + hot pressing | - |  |  | 임혜진 | 2017-02-24
266 | 10.1109/ICT.1997.667089 | 1997 16th International Conferenceon Thermoelectrics | 1997 |  | 373.15 | 0.5916925 | 0.586396 | SJP | JChoi | TOh | Hong Ik University | ohts@wow.hongik.ac.kr | Fig. 4 (d) | x = 0.15 | (Pb0.85Ge0.15) hot-pressed at 750 oC | 전 온도구간에서 ZT값 기준 1.36% 미만의 에러 수준 | 1) 논문에서 Z 데이터만 보고되어 있는데, 기존 데이터는 ZT로 환산하지 않은 듯? 2) 기존 max Z의 온도가 잘못되어 수정함, 3) 논문에는 ZTmax에 대한 언급이 없음 | 2022-05-12 20:18 | 2022-05-12 20:18 | redigitize | TRUE | TRUE |  | TRUE |  |  | TRUE | TRUE | TRUE | TRUE | TRUE | TRUE | TRUE | 1 | [12 empty] | N | TEP | N | O | X | X | GeTe | GeTe | PbGeTe Bi | 0.3wt%Bi + Pb0.85Ge0.15Te | Bulk | PC |  |  | HP |  | melting + ground + hot pressing | - |  |  | 임혜진 | 2017-02-24
267 | 10.1016/S0925-8388(02)01114-3 | Journal of Alloys and Compounds | 2003 | 0.86 | 590 | 0.8601399 | 0.8592261 | SJP | SYamanaka | KKurosaki | Osaka University | kurosaki@nucl.eng.osaka-u.ac.jp | Fig. 6 | hot-pressed Tl9BiTe6 | hot-pressed Tl9BiTe6 | 전 온도구간에서 ZT값 기준 1.06% 미만의 에러 수준 |  | 2022-05-12 18:59 | 2022-05-12 18:59 | redigitize | TRUE | TRUE |  | TRUE |  |  | TRUE | TRUE | TRUE | TRUE | TRUE | TRUE | TRUE | 1 | [12 empty] | P | TEP | P | O | X | X | Telluride | Tl9BiTe6 | TlBiTe | Tl9BiTe6 | Bulk | PC |  |  | HP |  | melting + hot pressing | ZEM-1(ULVAC), TC-7000(ULVAC) |  |  | 임혜진 | 2017-02-24
268 | 10.1088/0957-4484/19/24/245707 | Nanotechnology | 2008 | 1.53 | 720 | 1.530923 | 1.560796 | SJP | SYang | TZhu | Zhejiang University | zhutj@zju.edu.cn | Figure 3 (a) | TAGS-75 | (GeTe)75(AgSbTe2)25 | ZTmax 기준 -1.95%의 에러 수준 |  | 2022-05-11 21:04 | 2022-05-11 21:04 | redigitize | TRUE | TRUE |  | TRUE |  |  | TRUE | TRUE | TRUE | TRUE | TRUE | TRUE | TRUE | 1 | [12 empty] | P | TEP | P | O | X | X | GeTe | GeTe | GeTeAgSbTe | (GeTe)75(AgSbTe2)25 | Bulk | PC |  |  | HP |  | melting + hot pressing | ZEM-2(Ulvac), LFA457(Netzsch) |  |  | 임혜진 | 2017-02-24
269 | 10.1007/s11664-009-0993-y | Journal of Electronic Materials | 2010 | 1.51 | 730 | 1.50098 | 1.493208 | SJP | SYang | XZhao | Zhejiang University | zhaoxb@zju.edu.cn | Fig. 3 | y=1.2 | (GeTe)80(Ag1.2Sb0.8Te1.8)20 | 1) TEP 데이터에 따라 측정온도가 달라서 정확하지는 않지만, ZTmax 기준 0.46%의 에러 수준 |  | 2022-05-11 20:29 | 2022-05-11 20:29 | redigitize | TRUE | TRUE |  | TRUE |  |  | TRUE | TRUE | TRUE | TRUE | TRUE | TRUE | TRUE | 1 | [12 empty] | P | TEP | P | O | X | X | GeTe | GeTe | GeTeAgSbTe | (GeTe)80(Ag1.2Sb0.8Te1.8)20 | Bulk | PC |  |  | HP |  | melting + hot pressing | direct-current (DC) four-probe method, LFA457(Netzsch) |  |  | 임혜진 | 2017-02-24
270 | 10.1007/s11664-009-0779-2 | Journal of Electronic Materials | 2009 | 0.3 | 310 | 0.3001847 | 0.3099309 | SJP | SZhang | XZhao | Zhejiang University | zhaoxb@zju.edu.cn | Fig. 7 | Ar | (AgSbTe2)15(GeTe)85 ball-milled at Ar atmosphere | ZTmax 기준 3.2%의 에러 수준 |  | 2022-05-11 18:53 | 2022-05-11 18:53 | redigitize | TRUE | TRUE |  | TRUE |  |  | TRUE | TRUE | TRUE | TRUE | TRUE | TRUE | TRUE | 1 | [12 empty] | P | TEP | P | O | X | X | GeTe | GeTe | GeTeAgSbTe | (GeTe)85(AgSbTe2)15 | Bulk | PC |  |  | SPS |  | melting + ball milling + SPS | using the four-probe technique, using a steady-state method, |  |  | 임혜진 | 2017-02-24
271 | 10.1021/ja7110652 | Journal of the American Chemical Society | 2008 | 1.5 | 700 |  | 1.39 | BR | Min Zhou | Jing-Feng Li | Tsinghua University | jingfeng@mail.tsinghua.edu.cn | Figure 3(d) | annealing for 30 days | Ag0.8Pb22.5SbTe20 | ZT, TEP-ZT 차이 큼 |  |  | 2022-04-13 11:39 | edgecheck | TRUE | TRUE |  | FALSE |  |  | TRUE | TRUE | TRUE | FALSE | TRUE | TRUE | FALSE | 0 | [12 empty] | P | TEP | N | O | X | X | PbTe | PbTe | AgPbSbTe | Ag0.8Pb22.5SbTe20 | Bulk | PC |  |  | SPS |  | MA + SPS + annealing | ZEM-2, LFA427(NETZSCH) |  |  | 임혜진 | 2017-02-24
272 | 10.1109/ICT.2003.1287500 | 2003 22nd lntcmational Confcrcnccon Thermoclccirics | 2003 | 0.6 | 338 |  | 0.57 | BR | JW Sharp | JW Sharp | Marlow Industries | jsharp@marlow.com | Figure 3 | TAGS: (GeTe)3(Ag0.8Sb1.2Te.2.2)1 |  |  |  |  | 2022-04-13 11:39 | edgecheck | TRUE | TRUE |  |  |  |  | TRUE | TRUE | TRUE | TRUE | TRUE | TRUE | TRUE | 1 | [12 empty] | P | TEP | P | O | X | X | GeTe | GeTe | GeTeAgSbTe | (GeTe)8(Ag0.8Sb1.2Te2.2)2 | Bulk | PC |  |  | HP |  | melting + hot pressing | - |  | perpendicular to the pressing axis | 임혜진 | 2017-02-24
273 | 10.1016/j.jssc.2009.05.024 | Journal of Solid State Chemistry | 2009 | 1.36 | 700 |  | 1.38 | BR | JR Salvador | JR Salvador | GM R&D Center | james.salvador@gm.cm | Figure 5 | TAGS-85 |  | 저온 데이터 누락 재추출 | 저온 데이터 투락 | 2022-04-13 10:56 | 2022-04-13 | redigitize | TRUE | TRUE |  |  |  |  | TRUE | TRUE | TRUE | TRUE | TRUE | TRUE | TRUE | 1 | [12 empty] | P | TEP | P | O | X | X | GeTe | GeTe | AgSbTe GeTe | (AgSbTe2)0.15(GeTe)0.85 | Bulk | PC |  |  | SPS |  | melting + soaking + ground + SPS | ZEM-2(Ulvac), FL5000(Anter) |  |  | 임혜진 | 2017-02-23
274 | 10.1021/ja0647811 | Journal of the American Chemical Society | 2006 | 1.2 | 650 |  |  | BR | PFP Poudeu | MG Kanatzidis | Michigan State University | m-kanatzidis@northwestern.edu | Figure 9 | x = 7 | Pb9.6Sb0.2Te10-xSex |  | 열전도도 없음 |  | 2022-04-13 12:01 | edgecheck | TRUE | FALSE |  |  |  |  | TRUE | FALSE | TRUE | TRUE | TRUE | TRUE | FALSE | 0 | [12 empty] | N | σ, α, ZT | N | O | X | X | PbTe | PbTe | PbSbTeSe | Pb9.6Sb0.2Te3Se7 | Bulk | PC |  |  |  |  | heating | Flashline 5000 (Anter Corporation), |  |  | 임혜진 | 2017-02-23
275 | 10.1002/adfm.201001307 | Advanced Functional Materials | 2011 | 1.5 | 700 |  | 1.5 | BR | EM Levin | EM Levin | Iowa State University | levin@iastate.edu | Figure 6 | TAGS-85+1%Ce |  |  |  |  | 2022-04-13 11:03 | edgecheck | TRUE | TRUE |  |  |  |  | TRUE | TRUE | TRUE | TRUE | TRUE | TRUE | TRUE | 1 | [12 empty] | P | TEP | P | O | X | X | GeTe | GeTe | AgSbGeTeCe | Ag6.52Sb6.52Ge36.96Te49.00Ce1.00 | Bulk | PC |  |  |  |  | heating | using the laser flash diffusivity method, |  |  | 임혜진 | 2017-02-23
276 | 10.1016/j.jallcom.2004.01.018 | Journal of Alloys and Compounds | 2004 | 0.87 | 715 |  | 0.87 | BR | Ken Kurosaki | Ken Kurosaki | Osaka University | kurosaki@nucl.eng.osaka-u.ac.jp | Figure 7 | Hot pressed TlSbTe2 |  | BR: std0.5%, Ihm: std0.9% |  | 2022-04-13 10:56 | 2022-04-13 10:56 | redigitize | TRUE | TRUE |  |  |  |  | TRUE | TRUE | TRUE | TRUE | TRUE | TRUE | TRUE | 1 | [12 empty] | P | TEP | P | O | X | X | Telluride | ABQ2 | TlSbTe | TlSbTe2 | Bulk | PC |  |  | HP |  | melting + hot pressing | ZEM-1(ULVAC), TC-7000(ULVAC) |  |  | 임혜진 | 2017-02-23
277 | 10.1016/j.physb.2007.02.067 | Physica B: Condensed Matter | [5 empty] | BR | Y Gelbstein | Y Gelbstein | Ben-Gurion University | yanivge@bgu.ac.il | Figure 11 | 0.03% In |  | #143, 277중복. 277데이터 삭제 |  |  | 2022-04-13 10:39 |  | TRUE | empty | FALSE |  |  |  | TRUE | FALSE | FALSE | TRUE | TRUE | TRUE | FALSE | 0 | [12 empty] | P | TEP | P | O | X | X | PbTe | PbTe | PbSnTe In | PbSnTe In0.03at% | Bulk | PC |  |  |  |  | sealing + melting + cold compaction at 766MPa + sintering + annealing |  |  |  | 임혜진 | 2017-02-22
278 | 10.1016/S0925-8388(02)00917-9 | Journal of Alloys and Compounds | 2003 | 0.0056 | 950 |  | 0.004 | BR | Shinsuke Yamanaka | Ken Kurosaki | Osaka University | kurosaki@nucl.eng.osaka-u.ac.jp | Figure 5 | Sm2CuO4 |  | poor resolution owing to log plot |  | 2022-04-13 12:34 | 2022-04-13 12:34 | redigitize | TRUE | TRUE |  |  |  |  | TRUE | TRUE | TRUE | TRUE | TRUE | TRUE | TRUE | 1 | [12 empty] | N | TEP | N | O | X | X | Oxide | SmCuO4 | SmCuO | Sm2CuO4 | Bulk | PC |  |  |  |  | mixing + heating | ZEM-1(ULVAC), TC-7000(ULVAC) |  |  | 임혜진 | 2017-02-22
279 | 10.1016/j.jallcom.2007.01.015 | Journal of Alloys and Compounds | 2008 | 1.04 | 423 |  | 1.03 | BR | Li-Dong Zhao | Jing-Feng Li | Tsinghua University | jingfeng@mail.tsinghua.edu.cn | Figure 7 | 0.1vol% SiC in Bi2Te3 | 0.1vol% SiC in Bi2Te3 |  |  |  | 2022-04-13 00:18 | edgecheck | TRUE | TRUE |  |  |  |  | TRUE | TRUE | TRUE | TRUE | TRUE | TRUE | TRUE | 1 | [12 empty] | N | TEP | N | O | X | X | Bi2Te3 | Bi2Te3 | BiTe SiC | Bi2Te3 0.1vol%SiC | Bulk | PC |  |  | SPS |  | mechanical alloying + ball milling + SPS | ZEM-2(Ulvac-Riko), LFA427(NETZSCH) |  |  | 임혜진 | 2017-01-16
280 | 10.1063/1.2172705 | Journal of Applied Physics | 2006 | 0.9 | 850 |  | 0.91 | BR | XY Zhao | Lidong Chen | Shanghai Institute of Ceramics | cld@mail.sic.ac.cn | Figure 6 | y = 0.28 (SryCo4Sb12) | y = 0.28 (SryCo4Sb12) |  |  |  | 2022-04-13 00:14 | edgecheck | TRUE | TRUE |  |  |  |  | TRUE | TRUE | TRUE | TRUE | TRUE | TRUE | TRUE | 1 | [12 empty] | N | TEP | N | O | X | X | SKD | SKD | SrCoSb | Sr0.28Co4Sb12 | Bulk | PC |  |  | SPS |  | heating + annealing + ground + SPS | LFA457(Netzsch), four-probe method |  |  | 임혜진 | 2017-01-16
281 | 10.1016/j.actamat.2009.02.026 | Acta Materialia | 2009 | 1 | 1073 |  | 1.05 | BR | Cui Yu | Tie-Jun Zhu | Zhejiang University | zhutj@zju.edu.cn | Figure 8 | LM-SPSed Hf0.6Zr0.4NiSn0.98Sb0.02 |  |  |  | 2022-04-13 00:10 | 2022-04-13 00:10 | redigitize | TRUE | TRUE |  |  |  |  | TRUE | TRUE | TRUE | TRUE | TRUE | TRUE | TRUE | 1 | [12 empty] | N | TEP | N | O | X | X | HH | HfNiSn | HfZrNiSnSb | Hf0.6Zr0.4NiSn0.98Sb0.02 | Bulk | PC |  |  | SPS |  | levitation melting + SPS | ZEM-2(ULVAC-RIKO), LFA457(Netzsch) |  |  | 임혜진 | 2017-01-16
282 | 10.1016/j.actamat.2010.03.025 | Acta Materialia | 2010 | 1.45 | 850 |  | 1.47 | BR | Zhen Xiong | Lidong Chen | Shanghai Institute of Ceramics | cld@mail.sic.ac.cn | Figure 8 | x=0.26, y=0.2 | YbxCo4Sb12/yGaSb |  |  |  | 2022-04-12 11:44 | edgecheck | TRUE | TRUE |  |  |  |  | TRUE | TRUE | TRUE | TRUE | TRUE | TRUE | TRUE | 1 | [12 empty] | N | TEP | N | O | X | X | SKD | SKD | YbCoSb GaSb | Yb0.26Co4Sb12 / 0.2GaSb | Bulk | PC |  |  | SPS |  | melting + annealing + ground + SPS | ZEM-3(ULVAC-RIKO), LFA427(Netzsch) |  |  | 임혜진 | 2017-01-13
283 | 10.1063/1.3027060 | Applied Physics Letters | 2008 | 1.3 | 1173 |  | 1.31 | BR | XW Wang | Zhifeng Ren | Boston College | renzh@bc.edu | Figure 3(d) | Nano Sample-1 |  |  |  |  | 2022-04-12 11:05 | edgecheck | TRUE | TRUE |  |  |  |  | TRUE | TRUE | TRUE | TRUE | TRUE | TRUE | TRUE | 1 | [12 empty] | N | TEP | N | O | X | X | SiGe | SiGe | SiGe | SiGe nanopowder | Bulk | PC |  |  | HP |  | ball milling + hot pressing | ZEM-3(ULVAC), LFA457(Netzsch) |  |  | 임혜진 | 2017-01-12
284 | 10.1002/adfm.200800298 | Advanced Functional Materials | 2008 | 1.3 | 1223 |  | 1.25 | BR | ES Toberer | GJ Snyder | Cal Tech | jsnyder@caltech.edu | Figure 6 | x=0.8 | Yb14Mn1-xAlxSb11 | ZT영역대비, TEP영역이 작음… |  |  | 2022-04-12 11:33 | redigitize | TRUE | TRUE |  |  |  |  | TRUE | TRUE | TRUE | TRUE | TRUE | TRUE | TRUE | 1 | [12 empty] | P | TEP | P | O | X | X | SKD | SKD | YbMnAlSb | Yb14Mn0.2Al0.8Sb11 | Bulk | PC |  |  | HP |  | heating + ground + hot pressing | LFA457(Netzsch) |  |  | 임혜진 | 2017-01-12
285 | 10.1126/science.287.5455.1024 | Science | 2000 | 0.8 | 225 |  | 0.68 | BR | DUCK-YOUNG CHUNG | MG Kanatzidis | Michigan State University | kanatzid@cem.msu.edu | Figure 3 | 0.05 mol% SbI3-doped single-crystal CsBi4Te, parallel to b-axis (along needle direction) | 0.05 mol% SbI3-doped single-crystal CsBi4Te, parallel to b-axis (along needle direction) |  | ZT, TEP-ZT 불일치, 다시 땄는데도 불일치 |  | 2022-04-12 09:05 | redigitize | TRUE | TRUE |  | FALSE |  |  | TRUE | TRUE | TRUE | FALSE | TRUE | TRUE | FALSE | 0 | [12 empty] | N | TEP | N | O | X | X | Telluride | CsBi4Te6 | CsBiTe SbI | CsBi4Te6 0.05mol%SbI3 | Bulk | SC |  |  |  |  | - | - |  | b axis (growth axis) | 임혜진 | 2017-01-11
286 | 10.1063/1.2951888 | Journal of Applied Physics | 2008 | 1.1 | 950 |  | 1.05 | BR | Xinfeng Tang | Xinfeng Tang | Wuhan University of Technology | tangxf@whut.edu.cn | Figure 9 | x = 0.5 |  |  |  |  | 2022-04-12 09:18 | edgecheck | TRUE | TRUE |  |  |  |  | TRUE | TRUE | TRUE | TRUE | TRUE | TRUE | TRUE | 1 | [12 empty] | N | TEP | N | O | X | X | clathrate | clathrate | YbBaGaGe | Yb0.5Ba7.5Ga16Ge30 | Bulk | PC |  |  | SPS |  | melting + SPS | ZEM-1, TC-7000(Shinkuriko) |  |  | 임혜진 | 2017-01-11
287 | 10.1063/1.2803847 | Applied Physics Letters | 2007 | 0.71 | 700 |  | 0.61 | BR | JL Mi | X B Zhao | Zhejiang University | zhaoxb@zju.edu.cn | Figure 4 | N40 |  |  | 데이터 재현 안됨 |  | 2022-04-12 09:23 | edgecheck | TRUE | TRUE |  | FALSE |  |  | TRUE | TRUE | TRUE | FALSE | TRUE | TRUE | FALSE | 0 | [12 empty] | N | TEP | N | O | X | X | SKD | SKD | CoSb | CoSb3 nanopowder | Bulk | PC |  |  | HP |  | melting + annealing + hot pressing | LFA457(Netzsch) |  |  | 임혜진 | 2017-01-11
288 | 10.1021/cm802367f | Chemistry of Materials | 2008 | 1.1 | 823 |  | 1.06 | BR | Wei-Shu Liu | Jing-Feng Li | Tsinghua University | jingfeng@mail.tsinghua.edu.cn | Figure 5(b) | CoSb2.75Te0.20Sn0.05 |  | 전도도, 제벡은 고온 데이터가 없음 | 기존: ZT, TEP-ZT 에러 약 5%, 다시 따고나서 약 2% |  | 2022-04-12 09:39 | redigitize | TRUE | TRUE |  |  |  |  | TRUE | TRUE | TRUE | TRUE | TRUE | TRUE | TRUE | 1 | [12 empty] | N | TEP | N | O | X | X | SKD | SKD | CoSbTeSn | CoSb2.75Te0.2Sn0.05 | Bulk | PC |  |  | SPS |  | mechanical alloying + SPS | ZEM-2(Ulvac-Riko), LFA427(Netzsch) |  |  | 임혜진 | 2016-12-26
289 | 10.1063/1.2936277 | Applied Physics Letters | 2008 | 1.26 | 800 |  |  |  | Han Li | Xinfeng Tang | Wuhan University of Technology | tangxf@whut.edu.cn | Figure 4(b) | y = 0.3 |  |  |  |  | 2022-04-12 09:42 | edgecheck | TRUE | TRUE |  |  |  |  | TRUE | TRUE | TRUE | TRUE | TRUE | TRUE | TRUE | 1 | [12 empty] | N | TEP | N | O | X | X | SKD | SKD | YbCoSb | Yb0.2Co4Sb12.3 | Bulk | PC |  |  | SPS |  | melt spinning + SPS | ZEM-1(Sinkuriko), TC-7000(Sinkuriko) |  |  | 임혜진 | 2016-12-26
290 | 10.1002/anie.200803934 | Angewandte Chemie | 2008 | 1.36 | 675 |  |  | BR | JR Sootsman | MG Kanatzidis | Northwestern University | m-kanatzidis@northwestern.edu | Figure 3(d) | Pb(0.5%)–Sb(2%) |  |  | 열전도도 없음 |  | 2022-04-12 02:30 |  | TRUE | FALSE |  |  |  |  | TRUE | FALSE | TRUE | TRUE | TRUE | TRUE | FALSE | 0 | [12 empty] | N | σ, α, ZT | N | O | X | X | PbTe | PbTe | PbTeSb | PbTe–Pb(0.5%)–Sb(2%) | Bulk | PC |  |  |  |  | melting + water quenching |  |  |  | 임혜진 | 2016-12-26
291 | 10.1063/1.2180432 | Journal of Applied Physics | 2006 | 0.75 | 800 |  | 0.77 | BR | LD Chen | XY Huang | Shanghai Institute of Ceramics | xyhuang@crystal.apph.tohoku.ac.jp | Figure 10 | x = 9 |  |  | missing single ZT point |  | 2022-04-12 02:30 | redigitize | TRUE | TRUE |  |  |  |  | TRUE | TRUE | TRUE | TRUE | TRUE | TRUE | TRUE | 1 | [12 empty] | N | TEP | N | O | X | X | HH | ZrNiSn | ZrHfNiPdSnSb ZrO | Zr0.5Hf0.5Ni0.8Pd0.2Sn0.99Sb0.01 ZrO2 | Bulk | PC |  |  | SPS |  | pressed into pellets + heating + ground + heating + SPS | LFA427(Netzsch) |  |  | 임혜진 | 2016-12-23
292 | 10.1063/1.4896520 | Applied Physics Letters | 2014 | 2.62 | 1029 |  | 2.67 | BR | Bin Zhong | Qing Hao | University of Arizona | qinghao@email.arizona.edu | Figure 3(d) | ZT across the layer plance (ac) |  |  |  |  | 2022-04-12 02:15 | redigitize | TRUE | TRUE |  |  |  |  | TRUE | TRUE | TRUE | TRUE | TRUE | TRUE | TRUE | 1 | [12 empty] | P | TEP | P | O | X | X | Cu2Q | M2Q | CuSeAl | Cu1.94Al0.02Se | Bulk | PC |  |  | HP |  | melting + ball milling + hot pressing | ZEM-3(ULVAC-RIKO), LFA457(NETZSCH) |  |  | 임혜진 | 2016-12-22
293 | 10.1016/j.nanoen.2012.02.010 | Nano Energy | 2012 | 1.6 | 973 |  |  | BR | Bo Yu | Zhifeng Ren | Boston College | renzh@bc.edu | Figure 3(f) | HP600 bulk |  |  |  |  | 2022-04-12 01:54 | redigitize | TRUE | TRUE |  | FALSE |  |  | TRUE | TRUE | TRUE | FALSE | TRUE | TRUE | FALSE | 0 | [12 empty] | P | TEP | P | O | X | X | Cu2Q | M2Q | CuSe | Cu2Se1.01 | Bulk | PC |  |  | HP |  | high-energy ball milling + hot pressing | ZEM-3(ULVAC), LFA457(NETZSCH) |  |  | 임혜진 | 2016-12-22
294 | 10.1002/adma.201302660 | Advanced Materials | 2013 | 2.3 | 400 |  | 2.24 | BR | Huili Liu | Xun Shi | Shanghai Institute of Ceramics | xshi@mail.sic.ac.cn | Figure 1 | Cu2Se |  | 재추출 | Cu2Se, 데이터 일부만 추출됨, 재추출 필요 |  | 2022-04-12 01:38 | redigitize | TRUE | TRUE |  |  |  |  | TRUE | TRUE | TRUE | TRUE | TRUE | TRUE | TRUE | 1 | [12 empty] | P | TEP | P | O | X | X | Cu2Q | M2Q | CuSe I | Cu2Se1-xIx | Bulk | PC |  |  | SPS |  | melting + ground + SPS | ZEM-3(ULVAC), LFA457(Netzsch) |  |  | 임혜진 | 2016-12-22
295 | 10.1038/NMAT3273 | Nature Materials | 2012 | 1.5 | 1000 |  | 1.53 | BR | Huili Liu | Xun Shi | Shanghai Institute of Ceramics | xshi@mail.sic.ac.cn | Figure 2(d) | beta-Cu2Se |  |  | 추출품질 낮음 |  | 2022-04-12 01:25 | redigitize | TRUE | TRUE |  |  |  |  | TRUE | TRUE | TRUE | TRUE | TRUE | TRUE | TRUE | 1 | [12 empty] | P | TEP | P | O | X | X | Cu2Q | M2Q | CuSe | Cu2Se | Bulk | PC |  |  | SPS |  | heating + ground + SPS | ZEM-3(ULVAC), LFA427(Netzsch) |  |  | 임혜진 | 2016-12-22
296 | 10.1038/am.2015.91 | NPG Asia Materials | 2015 | 1.1 | 1000 |  | 1.1 | BR | Ying He | Xun Shi | Shanghai Institute of Ceramics | xshi@mail.sic.ac.cn | Figure 3(d) | 833 K | annealed at 833 K |  |  |  | 2022-04-12 01:33 | edgecheck | TRUE | TRUE |  |  |  |  | TRUE | TRUE | TRUE | TRUE | TRUE | TRUE | TRUE | 1 | [12 empty] | P | TEP | P | O | X | X | Cu2Q | M2Q | CuTe | Cu2Te | Bulk | PC |  |  | SPS |  | heating + ground + pressing + annealing + SPS | ZEM-3(ULVAC), LFA457(Netzsch) |  |  | 임혜진 | 2016-12-22
297 | 10.1016/j.nanoen.2015.02.008 | Nano Energy | 2015 | 2.1 | 973 |  | 2 | BR | B Gahtori | A Dhar | CSIR-National Physical Laboratory | adhar@nplindia.org | Figure 5 | Nano Cu2Se |  | 재추출 | Cu2Se, 데이터 일부만 추출됨, 재추출 필요 |  | 2022-04-12 10:17 | redigitize | TRUE | TRUE |  |  |  |  | TRUE | TRUE | TRUE | TRUE | TRUE | TRUE | TRUE | 1 | [12 empty] | P | TEP | P | O | X | X | Cu2Q | M2Q | CuSe | Cu2Se (nano) | Bulk | PC |  |  | SPS |  | high energy ball-mill + heating + ground +SPS (in argon) | ZEM-3(ULVAC), LFA 1023(Linseis) |  |  | 임혜진 | 2016-12-16
298 | 10.1007/s40243-014-0026-5 | Materials for Renewable and Sustainable Energy | 2014 | 1 | 870 |  |  | BR | TW Day | GJ Snyder | Cal Tech | jsnyder@caltech.edu | Figure 2(f) | Cu1.97Ag0.03Se |  |  |  |  | 2022-04-12 12:15 | redigitize | TRUE | TRUE |  |  |  |  | TRUE | TRUE | TRUE | TRUE | TRUE | TRUE | TRUE | 1 | [12 empty] | P | TEP | P | O | X | X | Cu2Q | M2Q | CuSe Ag | Cu1.97Ag0.03Se | Bulk | PC |  |  | HP |  | melting + ball milling + heating + ball milling + hot pressing | LFA457(Netzsch), ZEM-3(ULVAC) |  |  | 임혜진 | 2016-12-16
299 | 10.1039/c3ta12508d | Journal of Materials Chemistry A | 2013 | 1.2 | 900 |  | 1.2 | BR | Sedat Ballikaya | Ctirad Uher | University of Michigan at Ann Arbor | cuher@umich.edu | Figure 9 | Cu2Se |  | 재추출 | Cu2Se, 데이터 일부만 추출됨, 재추출 필요 |  | 2022-04-12 10:49 | redigitize | TRUE | TRUE |  |  |  |  | TRUE | TRUE | TRUE | TRUE | TRUE | TRUE | TRUE | 1 | [12 empty] | P | TEP | P | O | X | X | Cu2Q | M2Q | CuSe | Cu2Se | BUlk | PC |  |  | SPS |  | heating + ground(in a glove box) + SPS | Flashline 5000 (Anter Corporation), |  |  | 임혜진 | 2016-12-16
300 | 10.1039/c6ta06445k | Journal of Materials Chemistry A | 2016 | 1 | 823 |  | 1.01 | BR | TP Bailey | Ctirad Uher | University of Michigan at Ann Arbor | cuher@umich.edu | Figure 6 | Cu1.98Sn0.01Se |  |  |  |  | 2022-04-12 11:46 | edgecheck | TRUE | TRUE |  |  |  |  | TRUE | TRUE | TRUE | TRUE | TRUE | TRUE | TRUE | 1 | [12 empty] | P | TEP | P | O | X | X | Cu2Q | M2Q | CuSe Sn | Cu2(1-x)SnxSe | Bulk | PC |  |  | SPS |  | heating + annealing + pressing + SPS | ZEM-3(ULVAC-RIKO), LFA457(NETZCH) |  |  | 임혜진 | 2016-12-16
301 | 10.1002/adma.201605887 | Advanced Materials | 2017 | 1.6 | 898 |  | 1.72 | BR | Wen Li | Yanzhong Pei | Tongji University | yanzhong@tongji.edu.cn | Figure 7 | x=0.14(1.1E20) 5%Sn excess | Sn0.91Mn0.14Te(Cu2Te ) 0.05 |  |  |  | 2022-04-10 10:28 | redigitize | TRUE | TRUE |  |  |  |  | TRUE | TRUE | TRUE | TRUE | TRUE | TRUE | TRUE | 1 | [12 empty] | P | TEP | P | O | X | X | Telluride | SnTe | SnMnTeCu | Sn0.89Mn0.14Te(Cu2Te)0.05 | Bulk | PC |  |  | HP |  | melting + quenching + annealing + hand ground + hot pressing | LFA457(NETZCH) |  |  | 박수지 | 2017-04-06
302 | 10.1016/j.jallcom.2017.02.295 | Journal of Alloys and Compounds | 2017 | 0.61 | 673 |  | 0.61 | BR | Dou-Dou Liang | Bo-Ping Zhang | University of Science and Technology Beijing | bpzhang@ustb.edu.cn | Figure 4 | x=0.01 | BixCu1.8-xS |  |  |  | 2022-04-10 10:36 | edgecheck | TRUE | TRUE |  |  |  |  | TRUE | TRUE | TRUE | TRUE | TRUE | TRUE | TRUE | 1 | [12 empty] | P | TEP | P | O | X | X | Cu2Q | M2Q | BiCuS | Bi0.01Cu1.79S | Bulk | PC |  |  | SPS |  | mechanical alloying + SPS | ZEM-2(Ulvac-Riko, Japan), LFA427(NETZSCH) |  |  | 박수지 | 2017-04-06
303 | 10.1126/science.aax5123 | Science | [6 empty] | Wenke He | Li-Dong Zhao | Beihang University | zhaolidong@buaa.edu.cn |  |  |  | same paper, delete this id | 중복제거: 303=359 |  | 2022-04-10 10:31 |  | TRUE | empty | FALSE |  |  |  | TRUE | FALSE | FALSE | TRUE | TRUE | TRUE | FALSE | 0 | [12 empty] | P | TEP | P | O | O |  | Sulfide | SnS | SnS | SnS0.91Se0.09 | Bulk | [9 empty] | 류병기
304 | 10.1016/j.nanoen.2019.02.045 | Nano Energy | 2019 | 1.4 | 423 |  |  |  | Yanyan Zheng | Lei Miao | Guilin University of Electronic Technology | miaolei@guet.edu.cn | before data gathering |  |  | before data gathering |  |  | 2022-04-12 02:19 |  | TRUE | empty |  |  |  |  | TRUE | FALSE | TRUE | TRUE | TRUE | TRUE | FALSE | 0 | [12 empty] | P | TEP | P | O |  |  | MgAgSb | MgAgSb | MgAgSb | Mg0.97Zn0.03Ag0.9Sb0.95
305 | 10.1021/jacs.8b09147 | Journal of the American Chemical Society | 2018 | [5 empty] | Juan Li | Yanzhong Pei | Tongji University | yanzhong@tongji.edu.cn | before data gathering |  |  | before data gathering |  |  | 2022-04-12 02:19 |  | TRUE | empty |  |  |  |  | TRUE | FALSE | TRUE | TRUE | TRUE | TRUE | FALSE | 0
306 | 10.1002/adfm.202008851 | Advanced Functional Materials | 2021 | 1.4 | 375 |  |  |  | Guangsai Yang | GJ Snyder | Northwestern University | jeff.snyder@northwestern.edu | before data gathering |  |  | before data gathering |  |  | 2022-04-12 02:19 |  | TRUE | empty |  |  |  |  | TRUE | FALSE | TRUE | TRUE | TRUE | TRUE | FALSE | 0 | [12 empty] | P | X | P | O | O | X | Bi2Te3 | Bi2Te3 | BiSbTe/CF
307 | 10.1002/aenm.201902435 | Advanced Energy Materials | 2019 | 1.5 | 873 |  |  |  | Dandan Qin | Wei Cai | Harbin Institute of Technology | weicai@hit.edu.cn | before data gathering |  |  | before data gathering |  |  | 2022-04-12 02:19 |  | TRUE | empty |  |  |  |  | TRUE | FALSE | TRUE | TRUE | TRUE | TRUE | FALSE | 0 | [13 empty] | X |  | O |  |  | SKD | SKD | YbCoSb | Yb0.3Co4Sb12/0.05CoSi | Bulk
308 | 10.1002/aenm.202100544 | Advanced Energy Materials | 2021 | 2.1 | 773 |  |  |  | Qiang Sun | Meng Li | University of Queensland | meng.li1@uq.edu.au | before data gathering |  |  | before data gathering |  |  | 2022-04-12 02:19 |  | TRUE | empty |  |  |  |  | TRUE | FALSE | TRUE | TRUE | TRUE | TRUE | FALSE | 0 | [13 empty] | X |  | O | X | X | GeTe | GeTe | GeVBiTe | Ge0.9V0.02Bi0.08Te | Bulk
309 | 10.1002/adfm.202009681 | Advanced Functional Materials | 2021 | 1.46 |  |  |  |  | Hua-Lu Zhuang | Yu Pan | Max Planck Institute for Chemical Physics of Solids | yu.pan@cpfs.mpg.de | before data gathering |  |  | before data gathering |  |  | 2022-04-12 02:19 |  | TRUE | empty |  |  |  |  | TRUE | FALSE | TRUE | TRUE | TRUE | TRUE | FALSE | 0 | [13 empty] | X |  | O | X | X | Bi2Te3 | Bi2Te3 | BiSbTe3 |  | Bulk
310 | 10.1002/adma.202008773 | Advanced Materials | 2021 | 2.5 | 700 |  |  |  | Tong Xing | Pengfei Qiu | Shanghai Institute of Ceramics | qiupf@mail.sic.ac.cn | before data gathering |  |  | before data gathering |  |  | 2022-04-12 02:19 |  | TRUE | empty |  |  |  |  | TRUE | FALSE | TRUE | TRUE | TRUE | TRUE | FALSE | 0 | [13 empty] | X |  | O | X | X | GeTe | GeTe | GeMgBiTe | Ge0.9Mg0.04Bi0.06Te | Bulk
311 | 10.1002/aenm.202100190 | Advanced Energy Materials | 2021 | [5 empty] | Jungsoo Lee | Sung Youb Kim | UNIST | sykim@unist.ac.kr | before data gathering |  |  | before data gathering |  |  | 2022-04-12 02:19 |  | TRUE | empty |  |  |  |  | TRUE | FALSE | TRUE | TRUE | TRUE | TRUE | FALSE | 0 | [12 empty] | P / N | X | P / N | O | O | X | PbTe | PbTe |  |  | Bulk | 3D print
312 | 10.1038/s41467-022-33774-z | Nature Communications | 2022 | 2.3 | 648 | 2.3 | 2.3 |  | Yilin Jiang | Jing-Feng Li | Tsinghua University | jingfeng@mail.tsinghua.edu.cn | Figure 5(a) | x=0.07 873K | Sintering T 873 K, x=0.07 (BixGe0.97-xTe) |  |  |  | 2025-02-24 00:30 |  | TRUE | TRUE |  |  |  |  | TRUE | TRUE | TRUE | TRUE | TRUE | TRUE | TRUE | 1 | 1.56 |  | 300 | 798 | 498 | 11% | expt | 300 | 798 | 498 | unileg | Bi0.07Ge0.90Te-873 | P | TEP | P | O | O |  | GeTe | GeTe | GeBiTe | Bi0.07Ge0.90Te-873 | Bulk |  | Mechanical alloying using ball milling | ball milling | SPS 5min, 60 Mpa
313 | 10.1016/j.apsusc.2021.150873 | Applied Surface Science | 2021 | 2.62 | 900 | 2.62 | 2.63 |  | Tingwei Li | Qiang Sun | Peking University | sunqiang@pku.edu.cn | figure 7(b) | a direction 900 K | p-type single-layer Sb2Si2Te6, a direction, 900 K |  |  |  | 2025-02-24 01:00 |  | TRUE | TRUE |  |  |  | FALSE | TRUE | TRUE | TRUE | TRUE | TRUE | FALSE | FALSE | 0 | 1.93 |  | 300 | 900 | 600 | 23.2% | calc | [6 empty] | TEP | P |  |  |  | Sr2Si2Te6 | Sr2Si2Te6 | Single-layer Sb2Si2Te6 | Single-layer Sb2Si2Te6, calculation, | 2D
314 | [26 empty] | FALSE | FALSE | TRUE | TRUE | TRUE | TRUE | FALSE | 0
315 | [26 empty] | FALSE | FALSE | TRUE | TRUE | TRUE | TRUE | FALSE | 0
316 | [26 empty] | FALSE | FALSE | TRUE | TRUE | TRUE | TRUE | FALSE | 0
317 | [26 empty] | FALSE | FALSE | TRUE | TRUE | TRUE | TRUE | FALSE | 0
318 | [26 empty] | FALSE | FALSE | TRUE | TRUE | TRUE | TRUE | FALSE | 0
319 | [26 empty] | FALSE | FALSE | TRUE | TRUE | TRUE | TRUE | FALSE | 0
320 | [26 empty] | FALSE | FALSE | TRUE | TRUE | TRUE | TRUE | FALSE | 0
321 | [26 empty] | FALSE | FALSE | TRUE | TRUE | TRUE | TRUE | FALSE | 0
322 | [26 empty] | FALSE | FALSE | TRUE | TRUE | TRUE | TRUE | FALSE | 0
323 | [26 empty] | FALSE | FALSE | TRUE | TRUE | TRUE | TRUE | FALSE | 0
324 | [26 empty] | FALSE | FALSE | TRUE | TRUE | TRUE | TRUE | FALSE | 0
325 | [26 empty] | FALSE | FALSE | TRUE | TRUE | TRUE | TRUE | FALSE | 0
326 | [26 empty] | FALSE | FALSE | TRUE | TRUE | TRUE | TRUE | FALSE | 0
327 | [26 empty] | FALSE | FALSE | TRUE | TRUE | TRUE | TRUE | FALSE | 0
328 | [26 empty] | FALSE | FALSE | TRUE | TRUE | TRUE | TRUE | FALSE | 0
329 | [26 empty] | FALSE | FALSE | TRUE | TRUE | TRUE | TRUE | FALSE | 0
330 | 10.1038/s41563-021-01064-6 | Nature Materials | 2021 | 3.1 | 783 | 3.08 |  | BR | Chongjian Zhou | In Chung | Seoul National University | inchung@snu.ac.kr | Figure 5 | x=0.03 |  | nature material 웹사이트의 Source Data로 제공됨 |  |  | 2022-04-10 10:39 | Source data | TRUE | TRUE |  |  |  |  | TRUE | TRUE | TRUE | TRUE | TRUE | TRUE | TRUE | 1 | 2 |  | 400 | 783 | 383 | [8 empty] | TEP | P | O | X | X | Selenide | SnSe | NaSnSe | Na0.03Sn0.965Se purified |  | PC | [8 empty] | 류병기
331 | 10.1126/science.aaq1479 | Science | 2018 | 2.8 | 773 | 2.85 |  | BR | Cheng Chang | Li-Dong Zhao | Beihang University | zhaolidong@buaa.edu.cn | Figure 1(a) | n-type SnSe, 1.2E19 |  |  |  |  | 2022-04-10 10:51 | edgecheck | TRUE | TRUE |  |  |  |  | TRUE | TRUE | TRUE | TRUE | TRUE | TRUE | TRUE | 1 | [13 empty] | TEP | N | O | X | X | Selenide | SnSe | BrSnSe | SnSe1-xBrx (x=0-0.03) |  | PC | [8 empty] | 류병기
332 | 10.1016/j.joule.2019.01.001 | Joule | 2019 | 2.48 | 773 | 2.5 |  | BR | Yong Kyu Lee | In Chung | Seoul National University | inchung@snu.ac.kr | Figure 1 | parallel to press direction of SPS |  |  |  |  | 2022-04-10 11:00 | edgecheck | TRUE | TRUE |  |  |  |  | TRUE | TRUE | TRUE | TRUE | TRUE | TRUE | TRUE | 1 | [13 empty] | TEP | P | O | X | X | Selenide | SnSe | SnSePbSe | Na0.01(Sn0.95Pb0.05)0.99Se |  | PC | [8 empty] | 류병기
333 | 10.1063/1.4965865 | Journal of Applied Physics | 2016 | 1.1 | 773 | 1.123015 | 1.038661 | SJP | ABali | RMallik | Indian Institute of Science | rcmallik@physics.iisc.ernet.in | FIG. 15 | PINI-3 | Pb0.998In0.003TeI0.003 | Pb0.998In0.003Te의 경우는 오차가 작은데, Pb0.998In0.003TeI0.003의 경우는 ZTmax 기준 7.5%, 전체온도 구간에서 ZT의 최대오차가 23.5% 수준임 | 기존데이터는 In-doped PbTe에 대한 TEP인데, In- and I-co-doped PbTe에 대한 데이터도 있어서 추가로 추출함 | 2022-04-26 18:37 | 2022-04-26 18:37 | edgecheck + redigitize | TRUE | TRUE |  | FALSE | [22 empty] | N | TEP | N | O | X | X | PbTe | PbTe | PbTeIn | Pb0.998Te1.000In0.003 | Bulk | PC |  |  | HP |  | heated + quenching + annealed + quenching + grinding + hot pressing | - |  |  | 박수지 | 2017-03-29
334 | [26 empty] | FALSE | FALSE | TRUE | TRUE | TRUE | TRUE | FALSE | 0
335 | [26 empty] | FALSE | FALSE | TRUE | TRUE | TRUE | TRUE | FALSE | 0
336 | [26 empty] | FALSE | FALSE | TRUE | TRUE | TRUE | TRUE | FALSE | 0
337 | [26 empty] | FALSE | FALSE | TRUE | TRUE | TRUE | TRUE | FALSE | 0
338 | [26 empty] | FALSE | FALSE | TRUE | TRUE | TRUE | TRUE | FALSE | 0
339 | [26 empty] | FALSE | FALSE | TRUE | TRUE | TRUE | TRUE | FALSE | 0
340 | [26 empty] | FALSE | FALSE | TRUE | TRUE | TRUE | TRUE | FALSE | 0
341 | [26 empty] | FALSE | FALSE | TRUE | TRUE | TRUE | TRUE | FALSE | 0
342 | [26 empty] | FALSE | FALSE | TRUE | TRUE | TRUE | TRUE | FALSE | 0
343 | [26 empty] | FALSE | FALSE | TRUE | TRUE | TRUE | TRUE | FALSE | 0
344 | [26 empty] | FALSE | FALSE | TRUE | TRUE | TRUE | TRUE | FALSE | 0
345 | [26 empty] | FALSE | FALSE | TRUE | TRUE | TRUE | TRUE | FALSE | 0
346 | [26 empty] | FALSE | FALSE | TRUE | TRUE | TRUE | TRUE | FALSE | 0
347 | [26 empty] | FALSE | FALSE | TRUE | TRUE | TRUE | TRUE | FALSE | 0
348 | [26 empty] | FALSE | FALSE | TRUE | TRUE | TRUE | TRUE | FALSE | 0
349 | [26 empty] | FALSE | FALSE | TRUE | TRUE | TRUE | TRUE | FALSE | 0
350 | [26 empty] | FALSE | FALSE | TRUE | TRUE | TRUE | TRUE | FALSE | 0
351 | 10.1038/s41467-021-21391-1 | Nature Communications | 2021 | 1.2 | 548 | 1.16 |  | BR | Pingjun Ying | K Nielsch | Leibniz Institute for Solid State and Materials Research | k.nielsch@ifw-dresden.de | Figure 2 | Segmented, n-type Sb0.5 for T<425K, n-type Sb0.5 for T>425K | Segmented, n-type Sb0.5 for T<425K, n-type Sb0.5 for T>425K |  |  |  | 2022-04-13 12:11 | ZT, TEP-ZT비교 | TRUE | TRUE |  |  |  |  | TRUE | TRUE | TRUE | TRUE | TRUE | TRUE | TRUE | 1 | - |  | 300 | 548 | 248 | 6.5 | expt | 323 | 523 | 200 | unilegX |  |  | TEP | N | O | O | X | Mg3Sb2 | Mg3(Bi,Sb)2 | MgBiSbTe | Mg3.3Bi1.298Sb0.7Te0.002+Mg3.3Bi1.498Sb0.5Te0.002 | [10 empty] | 박성진 | 2021-07-09
352 | 10.1038/s41467-021-21391-1 | Nature Communications | 2021 | 1 | 423 | 1.01 |  | BR | Pingjun Ying | K Nielsch | Leibniz Institute for Solid State and Materials Research | k.nielsch@ifw-dresden.de | Figure 2 | p-type | p-MgAgSb: MgAg0.97Sb0.99 |  |  |  | 2022-04-13 12:11 | ZT, TEP-ZT비교 | TRUE | TRUE |  |  |  |  | TRUE | TRUE | TRUE | TRUE | TRUE | TRUE | TRUE | 1 | 0.9 |  | 300 | 548 | 248 | [8 empty] | TEP | P | O | O | X | HH | MgAgSb | MgAgSb | MgAg0.97Sb0.99 | [10 empty] | 박성진 | 2021-07-09
353 | 10.1038/s41467-018-04958-3 | Nature Communications | 2018 | 1.42 | 973 | 1.42 | 1.45 | BR | Hangtian Zhu | Zhifeng Ren | University of Houston | zren@uh.edu | Figure 6(c) | ZrCoBi0.65Sb0.15Sn0.2 |  |  |  |  | 2022-04-13 12:28 | ZT, TEP-ZT비교 | TRUE | TRUE |  |  |  |  | TRUE | TRUE | TRUE | TRUE | TRUE | TRUE | TRUE | 1 | 0.81 |  | 300 | 973 | 673 | 9 | expt | 323 | 823 | 500 | unileg |  |  | TEP | P | O | O | X | HH | ZrCoBi | ZrCoBiSbSn | ZrCoBi0.65Sb0.15Sn0.2 | [10 empty] | 박성진 | 2021-07-09
354 | 10.1038/nnano.2016.182 | Nature Nanotechnology | 2016 | 1.64 | 850 | 1.63 | 1.63 | BR | Wenyu Zhao | Qingjie Zhang | Wuhan University of Technology | zhangqj@whut.edu.cn | Figure 3 | MNC35 | xBaM/Ba0.3In0.3Co4Sb12 |  |  |  | 2022-04-13 12:30 | ZT, TEP-ZT비교 | TRUE | TRUE |  |  |  |  | TRUE | TRUE | TRUE | TRUE | TRUE | TRUE | TRUE | 1 | >1.52 |  | 675 | 850 | 175 | [8 empty] | TEP | N | O | X | X | SKD | CoSb3 | x%BaFeO-NP / BaInCoSb | 0.35%BaFeO-NP / Ba0.3In0.3Co4Sb12 | [10 empty] | 박성진 | 2021-07-09
355 | 10.1038/ncomms12167 | Nature Communications | 2016 | 2.5 | 923 | 2.43 |  | BR | Gangjian Tan | MG Kanatzidis | Northwestern University | m-kanatzidis@northwestern.edu | Figure 5(a) | Pb0.98Na0.02Te-8% SrTe, non-equilibrium, this study |  | ZT, TEP-ZT 불일치. 다시 추출결과 일치. Poor resolution | redigitize 후 일치 | 2023-04-11 23:00 | 2023-04-11 23:00 | redigitize | TRUE | TRUE |  |  |  |  | TRUE | TRUE | TRUE | TRUE | TRUE | TRUE | TRUE | 1 | 1.67 |  | 300 | 900 | 600 | [8 empty] | TEP | P | O | X | X | PbTe | PbTe | PbNaTe-8%SrTe | Pb0.98Na0.02Te-8%SrTe | [10 empty] | 박성진 | 2021-07-09
356 | 10.1038/s41467-019-10476-7 | Nature Communications | 2019 | 1.3 | 873 | 1.29 |  | BR | Guang-Kun Ren | Yuan-Hua Lin | Tsinghua University | linyh@mail.tsinghua.edu.cn | Figure 6 | Pb0.14 | Bi0.86Pb0.14CuSeO |  |  |  | 2022-04-13 12:37 | ZT, TEP-ZT비교 | TRUE | TRUE |  |  |  |  | TRUE | TRUE | TRUE | TRUE | TRUE | TRUE | TRUE | 1 | 0.9 |  | 500 | 873 | 373 | [8 empty] | TEP | P | O | X | X | Oxide | BiCuSeO | BiPbCuSeO | Bi0.86Pb0.14CuSeO | [10 empty] | 박성진 | 2021-07-09
357 | 10.1126/sciadv.abf2738 | Science Advances | 2021 | 2.5 | 650 | 2.65 | 2.65 | BR | Zhonglin Bu | Yanzhong Pei | Tongji University | yanzhong@tongji.edu.cn | Figure 3 | y=0.12 | (Ge0.98Cu0.04Te)1−y(PbSe)y |  |  |  | 2022-04-13 01:26 | ZT, TEP-ZT비교 | TRUE | TRUE |  |  |  |  | TRUE | TRUE | TRUE | TRUE | TRUE | TRUE | TRUE | 1 | 1.8 |  | 300 | 800 | 500 | 14 | expt | 300 | 740 | 440 | unileg |  |  | TEP | P | O | O | X | Telluride |  | GeTe-Cu2Te-PbSe | [ (GeTe)0.98 (Cu2Te)0.02 ]0.88 (PbSe)0.12 | [10 empty] | 박성진 | 2021-07-09
358 | 10.1126/science.abb3517 | Science | 2021 | 2.6 | 573 | 2.55 |  | BR | Subhajit Roychowdhury | K Biswas | Jawaharlal Nehru Centre for Advanced Scientific Research | kanishka@jncasr.ac.in | Figure 4 | AgSb0.94Cd0.06Te2 | AgSb1–xCdxTe2 |  |  |  | 2022-04-13 01:28 | ZT, TEP-ZT비교 | TRUE | TRUE |  |  |  |  | TRUE | TRUE | TRUE | TRUE | TRUE | TRUE | TRUE | 1 | 1.8 |  | 315 | 573 | 258 | 9.8 | expt | 300 | 573 | 273 | unileg |  |  | TEP | P | O | O | X | AgSbQ2 | AgSbTe2 | AgSbCdTe | AgSb0.94Cd0.06Te2 | [10 empty] | 박성진 | 2021-07-09
359 | 10.1126/science.aax5123 | Science | 2019 | 1.6 | 873 | 1.64 | 1.62 | BR | Wenke He | Li-Dong Zhao | Beihang University | zhaolidong@buaa.edu.cn | Figure 6(a) | x = 0.09 | SnS1-xSex |  |  |  | 2022-04-13 01:30 | ZT, TEP-ZT비교 | TRUE | TRUE |  |  |  |  | TRUE | TRUE | TRUE | TRUE | TRUE | TRUE | TRUE | 1 | 1.25 |  | 300 | 873 | 573 | 2.9 | expt | 300 | 560 | 260 | unileg |  |  | TEP | P | O | O | X | Sulfide | SnS | SnSSe | SnS0.91Se0.09 | [10 empty] | 박성진 | 2021-07-09 |  | 303번 중복
360 | 10.1126/science.abe1292 | Science | 2021 | 1.8 | 900 | 1.77 |  | BR | Binbin Jiang | Jiaqing He | Southern University of Science and Technology | hejq@sustech.edu.cn | Figure 4(d) | x = 0.25, y = 0.10 | Pb0.89Sb0.012Sn0.1Se0.5Te0.25S0.25 |  |  |  | 2022-04-13 01:38 | ZT, TEP-ZT비교 | TRUE | TRUE |  |  |  |  | TRUE | TRUE | TRUE | TRUE | TRUE | TRUE | TRUE | 1 | 1.02 |  | 293 | 900 | 607 | 12.3 | expt | 293 | 800 | 507 | seg |  |  | TEP | N | O | O | X | Selenide | PbSe | PbSbSnSeTeS | Pb0.89Sb0.012Sn0.1Se0.5Te0.25S0.25 | [10 empty] | 박성진 | 2021-07-09
361 | 10.1126/science.aax7792 | Science | 2019 | 0.9 | 350 | 0.94 |  | BR | Jun Mao | Zhifeng Ren | University of Houston | zren@uh.edu | Figure 4(f) | x = 0.5 | Mg3.2Bi1.298Sb0.7Te0.002 |  |  |  | 2022-04-13 01:41 | ZT, TEP-ZT비교 | TRUE | TRUE |  |  |  |  | TRUE | TRUE | TRUE | TRUE | TRUE | TRUE | TRUE | 1 | 0.6 |  | 200 | 350 | 150 | [8 empty] | TEP | N | O | X | X | Mg3Sb2 | Mg3Bi2 | MgBiSbTe | Mg3.2Bi1.298Sb0.7Te0.002 | [10 empty] | 박성진 | 2021-07-09
362 | 10.1039/d0ee02638g | Energy Environmental Science | 2020 | 1.4 | 773 | 1.37 | 1.38 | BR | Xiao Xu | Jiaqing He | Southern University of Science and Technology | he.jq@sustc.edu.cn | Figure 5(f) | x = 0.004 | Sb2Te3(Sn0.006Re0.004Te)8 |  |  |  | 2022-04-13 01:50 | ZT, TEP-ZT비교 | TRUE | TRUE |  |  |  |  | TRUE | TRUE | TRUE | TRUE | TRUE | TRUE | TRUE | 1 | 0.83 |  | 323 | 773 | 450 | [8 empty] | TEP | P | O | X | X | Bi2Te3 | Sb2Te3 | SbTeSnReTe | Sb2Te3(Sn0.006Re0.004Te)8 | [10 empty] | 박성진 | 2021-07-09
363 | 10.1039/d0ee03459b | Energy Environmental Science | 2021 | 1.4 | 723 | 1.41 |  | BR | Siqi Wang | Li-Dong Zhao | Beihang University | zhaolidong@buaa.edu.cn | Figure 9(b) | n = 0.3 | Cu0.033PbSb0.03TeSe0.06 |  |  |  | 2022-04-13 02:01 | ZT, TEP-ZT비교 | TRUE | TRUE |  |  |  |  | TRUE | TRUE | TRUE | TRUE | TRUE | TRUE | TRUE | 1 | 0.94 |  | 300 | 723 | 423 | [8 empty] | TEP | N | O | X | X | PbTe | PbTe | CuPbSbTeSe | Cu0.033PbSb0.03TeSe0.06 | [10 empty] | 박성진 | 2021-07-09
364 | 10.1039/d0ee02791j | Energy Environmental Science | 2021 | 2 | 700 | 2.02 |  | BR | Tong Xing | Pengfei Qiu | Shanghai Institute of Ceramics | qiupf@mail.sic.ac.cn | Figure 2(d) | Ge0.92Sb0.04Bi0.04Te0.95Se0.05 | Ge0.92Sb0.04Bi0.04Te0.95Se0.05 |  |  |  | 2022-04-13 02:04 | ZT, TEP-ZT비교 | TRUE | TRUE |  |  |  |  | TRUE | TRUE | TRUE | TRUE | TRUE | TRUE | TRUE | 1 | 1.2 |  | 300 | 800 | 500 | 7.8 | expt | 300 | 800 | 500 | singlestage |  |  | TEP | P | O | O | X | GeTe | GeTe | GeSbBiTeSe | Ge0.92Sb0.04Bi0.04Te0.95Se0.05 | [10 empty] | 박성진 | 2021-07-09
365 | 10.1039/d0ee01349h | Energy Environmental Science | 2016 | 1.4 | 425 | 1.39 |  | BR | Bin Zhu | Jiaqing He | Southern University of Science and Technology | hejq@sustech.edu.cn | Figure 2(a) | BTS+15Te+0.20Sb | Bi1.8Sb0.2Te2.7Se0.3 + 15 wt% Te |  |  |  | 2022-04-13 02:07 | ZT, TEP-ZT비교 | TRUE | TRUE |  |  |  |  | TRUE | TRUE | TRUE | TRUE | TRUE | TRUE | TRUE | 1 | 1.3 |  | 300 | 575 | 275 | 6.6 | expt |  |  | 235 | singlestage |  |  | TEP | N | O | O | X | Bi2Te3 | Bi2Te3 | BiSbTeSe | Bi1.8Sb0.2Te2.7Se0.3 + 15 wt% Te | [10 empty] | 박성진 | 2021-07-09
366 | 10.1039/c9ee01137d | Energy Environmental Science | 2019 | 1.3 | 773 | 1.32 |  | BR | Li You | Jun Luo | Shanghai University | junluo@shu.edu.cn | Figure 6(a) | x = 0.02 | PbTeCu0.002 |  |  |  | 2022-04-13 03:17 | ZT, TEP-ZT비교 | TRUE | TRUE |  |  |  |  | TRUE | TRUE | TRUE | TRUE | TRUE | TRUE | TRUE | 1 | 1 |  | 315 | 773 | 458 | 12 | calc | 350 | 750 | 400 |  |  |  | TEP | N | O | X | X | PbTe | PbTe | PbTeCu | PbTeCu0.002 | [10 empty] | 박성진 | 2021-07-09
367 | 10.1039/c9ee03087e | Energy Environmental Science | 2020 | 1.4 | 923 | 1.37 |  | BR | Songting Cai | VP Dravid | Northwestern University | v-dravid@northwestern.edu | Figure 8 | x = 6% | Pb0.98K0.02Se + 6% CdSe |  | kappa 다른 것 따졌음(K없는것). 다시 디지털화시도 |  | 2022-04-13 03:25 | redigitize | TRUE | TRUE |  |  |  |  | TRUE | TRUE | TRUE | TRUE | TRUE | TRUE | TRUE | 1 | 0.83 |  | 400 | 923 | 523 | [8 empty] | TEP | P | O | X | X | Selenide | PbSe | PbKSeCdSe | Pb0.98K0.02Se + 6% CdSe | [10 empty] | 박성진 | 2021-07-09
368 | 10.1039/c9ee03897c | Energy Environmental Science | 2020 | 1.85 | 723 | 1.84 |  | BR | Lisha Mao | Guo-Qiang Liu | Ningbo Institute of Materials Technology and Engineering | liugq@nimte.ac.cn | Figure 6(c) | x = 1, out of plane | SnSe0.95+x%PbBr2 | 최고 ZT는 다른 샘플임. 관련하여 #423만듦 |  |  | 2022-04-13 04:18 | ZT, TEP-ZT비교 | TRUE | TRUE |  |  |  |  | TRUE | TRUE | TRUE | TRUE | TRUE | TRUE | TRUE | 1 | 1.07 |  | 300 | 813 | 513 | [8 empty] | TEP | N | O | X | X | Selenide | SnSe | SnSePbBr2 | SnSe0.95 + 1% PbBr2 | [9 empty] | out-of-plane | 박성진 | 2021-07-09
369 | 10.1039/c8ee03386b | Energy Environmental Science | 2019 | 1.4 | 873 | 1.4 |  | BR | Xin Qian | Lei Zheng | Beihang University | zhenglei@buaa.edu.cn | Figure 7(c) | x=3 | PbSe + 3% CdSe |  |  |  | 2022-04-13 04:35 | edgecheck | TRUE | TRUE |  |  |  |  | TRUE | TRUE | TRUE | TRUE | TRUE | TRUE | TRUE | 1 | 0.7 |  | 300 | 873 | 573 | 10.5 | calc | 300 | 873 | 573 |  |  |  | TEP | N | O | X | X | Selenide | PbSe | PbSeCdSe | PbSe + 3% CdSe | [10 empty] | 박성진 | 2021-07-09
370 | 10.1039/c9ee02044f | Energy Environmental Science | 2019 | 1.1 | 316 | 1.07 | 1.17 | BR | Junhao Qiu | Yonggao Yan | Wuhan University of Technology | yanyonggao@whut.edu.cn | Figure 6(h) | parallel direction |  |  |  |  | 2022-04-13 04:43 | edgecheck | TRUE | TRUE |  |  |  |  | TRUE | TRUE | TRUE | TRUE | TRUE | TRUE | TRUE | 1 | 0.7 |  | 300 | 525 | 225 | [8 empty] | TEP | P | O | X | X | Bi2Te3 | Bi2Te3 | BiSbTe | Bi0.4Sb1.6Te3 | [10 empty] | 박성진 | 2021-07-09
371 | 10.1039/c6ee00322b | Energy Environmental Science | 2016 | 1.5 | 850 | 1.47 |  | BR | Bo Duan | Jihui Yang | University of Washington | jihuiy@uw.edu | Figure 5 | Co4Sb11.11Te0.73S0.26 |  |  |  |  | 2022-04-13 04:48 | edgecheck | TRUE | FALSE |  |  |  |  | TRUE | FALSE | TRUE | TRUE | TRUE | TRUE | FALSE | 0 | 1.3 |  | 550 | 850 | 300 | [8 empty] | TEP | N | O | X | X | SKD | CoSb3 | CoSbTeS | Co4Sb11.11Te0.73S0.26 | [10 empty] | 박성진 | 2021-07-09
372 | 10.1039/c6ee02017h | Energy Environmental Science | 2016 | 1.4 | 420 | 1.37 |  | BR | Feng Hao | Lidong Chen | Shanghai Institute of Ceramics | cld@mail.sic.ac.cn | Figure 1(b) | M: Cu x = 0.005 |  |  |  |  | 2022-04-13 05:00 | ZT, TEP-ZT비교 | TRUE | TRUE |  |  |  |  | TRUE | TRUE | TRUE | TRUE | TRUE | TRUE | TRUE | 1 | 1.2 |  | 373 | 573 | 200 | 6 | expt | 295 | 512 | 217 | singlestage |  |  | TEP | P | O | O | X | Bi2Te3 | Bi2Te3 | BiSbMTe (M=Cd, Cu, Ag) | Bi0.5Sb1.495Cu0.005Te3 | [10 empty] | 박성진 | 2021-07-09
373 | 10.1039/c7ee00098g | Energy Environmental Science | 2017 | 1.6 | 723 | 1.56 |  | BR | Jing Shuai | Zhifeng Ren | University of Houston | zren@uh.edu | Figure 4(b) | x= 0.15 | Mg3.05Nb0.15Sb1.5Bi0.49Te0.01 |  |  |  | 2022-04-13 06:07 | ZT, TEP-ZT비교 | TRUE | TRUE |  |  |  |  | TRUE | TRUE | TRUE | TRUE | TRUE | TRUE | TRUE | 1 | 1.17 |  | 298 | 773 | 475 | 14.6 | calc | 298 | 773 | 475 | unileg |  |  | TEP | N | O | O | X | Zintl | Mg3Sb2 | MgNbSbBiTe | Mg3.05Nb0.15Sb1.5Bi0.49Te0.01 | [10 empty] | 박성진 | 2021-07-09
374 | 10.1039/c7ee01193h | Energy Environmental Science | 2017 | 2.6 | 850 | 2.61 | 2.61 | BR | AA Olvera | PFP Poudeu | University of Michigan at Ann Arbor | ppoudeup@umich.edu | Figure 5(b) | 1 mol% In | Cu2Se + 1 mol% In |  |  |  | 2022-04-13 06:10 | ZT, TEP-ZT비교 | TRUE | TRUE |  |  |  |  | TRUE | TRUE | TRUE | TRUE | TRUE | TRUE | TRUE | 1 | 1.5 |  | 450 | 850 | 400 | [8 empty] | TEP | P | O | X | X | Cu2Q | Cu2Se | CuSeIn | Cu2Se + 1 mol% In | [10 empty] | 박성진 | 2021-07-09
375 | 10.1039/c7ee01871a | Energy Environmental Science | 2017 | 1.8 | 773 | 1.77 | 1.77 | BR | Liangwei Fu | Jiaqing He | Southern University of Science and Technology | he.jq@sustc.edu.cn | Figure 1(b) | PbTe0.998I0.002-3%Sb |  |  |  |  | 2022-04-13 06:16 | ZT, TEP-ZT비교 | TRUE | TRUE |  |  |  |  | TRUE | TRUE | TRUE | TRUE | TRUE | TRUE | TRUE | 1 | 1.04 |  | 298 | 773 | 475 | [8 empty] | TEP | N | O | X | X | PbTe | PbTe | PbTeISb | PbTe0.998I0.002 + 3% Sb composite | [10 empty] | 박성진 | 2021-07-09
376 | 10.1039/c7ee02530k | Energy Environmental Science | 2017 | 1.1 | 900 | 1.11 | 1.08 | BR | Xiao Zhang | Li-Dong Zhao | Beihang University | zhaolidong@buaa.edu.cn | Figure 3 | Sn0.97Bi0.03Te–3% PbTe | Sn0.97Bi0.03Te–3% PbTe |  |  |  | 2022-04-13 06:18 | ZT, TEP-ZT비교 | TRUE | TRUE |  |  |  |  | TRUE | TRUE | TRUE | TRUE | TRUE | TRUE | TRUE | 1 | 0.52 |  | 300 | 900 | 600 | 10 | calc | 300 | 900 | 600 |  |  |  | TEP | P | O | X | X | Telluride | SnTe | SnBiTePb | Sn0.97Bi0.03Te + 3% PbTe | [10 empty] | 박성진 | 2021-07-09
377 | 10.1039/c7ee02677c | Energy Environmental Science | 2017 | 1.15 | 373 | 1.15 | 1.14 | BR | Gang Zheng | Xinfeng Tang | Wuhan University of Technology | tangxf@whut.edu.cn | Figure 14 | x = 0.4 | Bi0.4Sb1.6Te3 |  |  |  | 2022-04-13 06:24 | ZT, TEP-ZT비교 | TRUE | TRUE |  |  |  |  | TRUE | TRUE | TRUE | TRUE | TRUE | TRUE | TRUE | 1 | 1.02 |  | 298 | 523 | 225 | 5.2 | expt | 307.6 | 558.2 | 250.6 | singlestage |  |  | TEP | P | O | O | X | Bi2Te3 | Bi2Te3 | BiSbTe | Bi0.4Sb1.6Te3 | [10 empty] | 박성진 | 2021-07-09
378 | 10.1039/c8ee00112j | Energy Environmental Science | 2018 | 1.4 | 773 | 1.41 | 1.42 | BR | Qian Zhang | Qian Zhang | Harbin Institute of Technology | zhangqf@hit.edu.cn | Figure 5(a) | x = 0.0035 | In0.0035Pb0.9965Te0.996I0.004 |  |  |  | 2022-04-13 06:27 | ZT, TEP-ZT비교 | TRUE | TRUE |  |  |  |  | TRUE | TRUE | TRUE | TRUE | TRUE | TRUE | TRUE | 1 | 1.04 |  | 300 | 773 | 473 | [8 empty] | TEP | N | O | X | X | PbTe | PbTe | InPbTeI | In0.0035Pb0.9965Te0.996I0.004 | [10 empty] | 박성진 | 2021-07-09
379 | 10.1039/c8ee00290h | Energy Environmental Science | 2018 | 1.4 | 373 | 1.37 |  | BR | Rigui Deng | Xianli Su | Wuhan University of Technology | suxianli@whut.edu.cn | Figure 17 |  | Zn0.015Bi0.46Sb1.54Te3.015 | figure 16, 17 ZT 불일치, TEP해당 값이 무엇인지 모르겠음. |  |  | 2022-04-13 06:42 |  | TRUE | TRUE |  | FALSE |  |  | TRUE | TRUE | TRUE | FALSE | TRUE | TRUE | FALSE | 0 | 1.2 |  | 300 | 500 | 200 | 5 | expt | 306 | 556 | 250 | singlestage |  |  | TEP | P | O | O | X | Bi2Te3 | Bi2Te3 | ZnBiSbTe | Zn0.015Bi0.46Sb1.54Te3.015 | [10 empty] | 박성진 | 2021-07-09
380 | 10.1039/c8ee01151f | Energy Environmental Science | 2018 | 1.6 | 773 | 1.54 | 1.49 | BR | Yu Xiao | Li-Dong Zhao | Beihang University | zhaolidong@buaa.edu.cn | Figure 8(c) | x=4 | PbTe + 4% MnTe | poor resolution |  |  | 2022-04-13 06:49 | ZT, TEP-ZT비교 | TRUE | TRUE |  |  |  |  | TRUE | TRUE | TRUE | TRUE | TRUE | TRUE | TRUE | 1 | 1.05 |  | 300 | 873 | 573 | 14.1 | calc | 300 | 873 | 573 |  |  |  | TEP | N | O | X | X | PbTe | PbTe | PbTeMn | PbTe + 4% MnTe | [10 empty] | 박성진 | 2021-07-09
381 | 10.1039/c8ee01755g | Energy Environmental Science | 2018 | 1.54 | 773 | 1.54 | 1.44 | BR | Zhong-Zhen Luo | Qingyu Yan | Nanyang Technological University | AlexYan@ntu.edu.sg | Figure 4(c) | x=12 | Pb0.9955Sb0.0045Se–x%GeSe | poor resolution |  |  | 2022-04-13 06:57 | skip | TRUE | TRUE |  | FALSE |  |  | TRUE | TRUE | TRUE | FALSE | TRUE | TRUE | FALSE | 0 | 1.06 |  | 400 | 800 | 400 | [8 empty] | TEP | N | O | X | X | Selenide | PbSe | PbSbSeGe | Pb0.9955Sb0.0045Se + 12% GeSe | [10 empty] | 박성진 | 2021-07-09
382 | 10.1039/c8ee03162b | Energy Environmental Science | 2019 | 1.6 | 721 | 1.52 | 1.49 | BR | Ananya Banik | K Biswas | Jawaharlal Nehru Centre for Advanced Scientific Research | kanishka@jncasr.ac.in | Figure 6 | Sn0.57Sb0.13Ge0.3Te SPS | Sn0.57Sb0.13Ge0.3Te SPS |  |  |  | 2022-04-13 09:12 | redigitize | TRUE | TRUE |  |  |  |  | TRUE | TRUE | TRUE | TRUE | TRUE | TRUE | TRUE | 1 | 0.9 |  | 300 | 720 | 420 | [8 empty] | TEP | P | O | X | X | Telluride | SnTe | SnSbGeTe | Sn0.57Sb0.13Ge0.3Te | [10 empty] | 박성진 | 2021-07-09
383 | 10.1039/c9ee00317g | Energy Environmental Science | 2019 | 2 | 650 | 1.95 | 1.98 | BR | Jinfeng Dong | Jing-Feng Li | Tsinghua University | jingfeng@mail.tsinghua.edu.cn | Figure 6(a) | y=0.05 | Bi0.05Ge0.99Te |  |  |  | 2022-04-13 09:14 | ZT, TEP-ZT비교 | TRUE | TRUE |  |  |  |  | TRUE | TRUE | TRUE | TRUE | TRUE | TRUE | TRUE | 1 | 1.22 |  | 300 | 723 | 423 | [8 empty] | TEP | P | O | X | X | GeTe | GeTe | BiGeTe | Bi0.05Ge0.99Te | [10 empty] | 박성진 | 2021-07-09
384 | 10.1039/c5ee03366g | Energy Environmental Science | 2016 | 2 | 800 | 2.08 | 1.93 | BR | Kunling Peng | Xiaoyuan Zhou | Chongqing University | xiaoyuan2013@cqu.edu.cn | Figure 6(a) | Sn0.97Na0.03Se | Sn0.97Na0.03Se |  |  |  | 2022-04-13 09:47 | redigitize | TRUE | TRUE |  |  |  |  | TRUE | TRUE | TRUE | TRUE | TRUE | TRUE | TRUE | 1 | 1.17 |  | 300 | 800 | 500 | [8 empty] | TEP | P | O | X | X | Selenide | SnSe | SnNaSe | Sn0.97Na0.03Se | [10 empty] | 박성진 | 2021-07-09
385 | 10.1039/c5ee02600h | Energy Environmental Science | 2016 | 1.4 | 723 | 1.35 | 1.34 | BR | Weishu Liu | Zhifeng Ren | University of Houston | zren@uh.edu | Figure 1 | Ge0.25Sb0.02 | Mg2Sn0.73Ge0.25Sb0.02 |  |  |  | 2022-04-13 09:55 | ZT, TEP-ZT비교 | TRUE | TRUE |  |  |  |  | TRUE | TRUE | TRUE | TRUE | TRUE | TRUE | TRUE | 1 | 0.9 |  | 298 | 723 | 425 | [8 empty] | TEP | N | O | X | X | Silicide | Mg2Sn | MgSnGeSb | Mg2Sn0.73Ge0.25Sb0.02 | [10 empty] | 박성진 | 2021-07-09
386 | 10.1039/c5ee02423d | Energy Environmental Science | 2015 | 1.3 | 900 | 1.29 | 1.22 | BR | Haijun Wu | Li-Dong Zhao | Beihang University | zhaolidong@buaa.edu.cn | Figure 11(a) | x = 17% | Sn0.83Mn0.17Te | poor resolution |  |  | 2022-04-13 10:01 | ZT, TEP-ZT비교 | TRUE | TRUE |  |  |  |  | TRUE | TRUE | TRUE | TRUE | TRUE | TRUE | TRUE | 1 | 0.5 |  | 300 | 900 | 600 | [8 empty] | TEP | P | O | X | X | Telluride | SnTe | SnMnTe | Sn0.83Mn0.17Te | [10 empty] | 박성진 | 2021-07-09
387 | 10.1039/c4ee01463d | Energy Environmental Science | 2015 | 1.35 | 910 | 1.34 | 1.3 | BR | Gangjian Tan | MG Kanatzidis | Northwestern University | m-kanatzidis@northwestern.edu | Figure 9(a) | x=3 | Sn0.98Bi0.02Te - 3% HgTe | poor resolution |  |  | 2022-04-13 10:03 | ZT, TEP-ZT비교 | TRUE | TRUE |  |  |  |  | TRUE | TRUE | TRUE | TRUE | TRUE | TRUE | TRUE | 1 | 1.01 |  | 500 | 900 | 400 | [8 empty] | TEP | P | O | X | X | Telluride | SnTe | SnBiTeHg | Sn0.98Bi0.02Te + 3% HgTe | [10 empty] | 박성진 | 2021-07-09
388 | 10.1039/c3ee41935e | Energy Environmental Science | 2013 | 1.15 | 680 | 1.14 | 1.12 | BR | Satya N Guin | K Biswas | Jawaharlal Nehru Centre for Advanced Scientific Research | kanishka@jncasr.ac.in | Figure 4(e) | AgSb0.98Bi0.02Se2 | AgSb0.98Bi0.02Se2 |  |  |  | 2022-04-13 10:06 | ZT, TEP-ZT비교 | TRUE | TRUE |  |  |  |  | TRUE | TRUE | TRUE | TRUE | TRUE | TRUE | TRUE | 1 | 0.75 |  | 350 | 690 | 340 | [8 empty] | TEP | P | O | X | X | AgSbQ2 | AgSbSe2 | AgSbBiSe | AgSb0.98Bi0.02Se2 | [10 empty] | 박성진 | 2021-07-09
389 | 10.1016/j.joule.2019.10.010 | Joule | 2020 | 1.65 | 823 | 1.65 | 1.64 | BR | Yubo Luo | Qingyu Yan | Nanyang Technological University | alexyan@ntu.edu.sg | Figure 4(h) | Sb2Si2Te6/Si2Te3, cross plane |  |  |  |  | 2022-04-13 10:11 | ZT, TEP-ZT비교 | TRUE | TRUE |  |  |  |  | TRUE | TRUE | TRUE | TRUE | TRUE | TRUE | TRUE | 1 | 0.98 |  | 400 | 823 | 423 | [8 empty] | TEP | P | O | X | X | Telluride | Sb2Si2Te6 | SbSiTe | Sb2Si2Te6 / Si2Te3 | [9 empty] | cross plane | 박성진 | 2021-07-09
390 | 10.1002/adfm.201906143 | Advanced Functional Materials | 2019 | 1.7 | 623 | 1.7 | 1.7 | BR | Fan Zhang | Qian Zhang | Harbin Institute of Technology | zhangqf@hit.edu.cn | Figure 6(c) | Mn, y=0.05 // Mg3.2-yAySb1.5Bi0.49Se0.01 | Mn, y=0.05 // Mg3.2-yAySb1.5Bi0.49Se0.01 | nearly perfect match |  |  | 2022-04-13 10:14 | ZT, TEP-ZT비교 | TRUE | TRUE |  |  |  |  | TRUE | TRUE | TRUE | TRUE | TRUE | TRUE | TRUE | 1 | 1.18 |  | 323 | 523 | 200 | [8 empty] | TEP | N | O | X | X | Mg3Sb2 | Mg3Sb2 | MgMnSbBiSe | Mg3.15Mn0.05Sb1.5Bi0.49Se0.01 | [10 empty] | 박성진 | 2021-07-09
391 | 10.1002/aenm.201800659 | Advanced Energy Materials | 2018 | 1.34 | 766 | 1.33 | 1.33 | BR | Xianli Su | Xinfeng Tang | Wuhan University of Technology | tangxf@whut.edu.cn | Figure 7(a) | x=0.02 | Pb0.98Ga0.02Te | poor resolution, data overlap, no way to see exact value |  |  | 2022-04-13 10:33 | redigitize | TRUE | TRUE |  |  |  |  | TRUE | TRUE | TRUE | TRUE | TRUE | TRUE | TRUE | 1 | 1.12 |  | 420 | 865 | 445 | [8 empty] | TEP | N | O | X | X | PbTe | PbTe | PbGaTe | Pb0.98Ga0.02Te | [10 empty] | 박성진 | 2021-07-09
392 | 10.1002/adfm.202005202 | Advanced Functional Materials | 2020 | 1.61 | 390 | 1.61 | 1.6 | BR | Lipeng Hu | Lipeng Hu | Shenzhen University | hulipeng@szu.edu.cn | Figure 6(d) | w=0.004 | Bi0.396Sb1.525In0.075Cu0.004Te3 |  |  |  | 2022-04-13 10:36 | ZT, TEP-ZT비교 | TRUE | TRUE |  |  |  |  | TRUE | TRUE | TRUE | TRUE | TRUE | TRUE | TRUE | 1 | 1.47 |  | 300 | 500 | 200 | [8 empty] | TEP | P | O | X | X | Bi2Te3 | Bi2Te3 | BiSbInCuTe | Bi0.396Sb1.525In0.075Cu0.004Te3 | [10 empty] | 박성진 | 2021-07-09
393 | 10.1002/adfm.201910059 | Advanced Functional Materials | 2020 | 1.92 | 637 | 1.92 | 1.92 | BR | Peigen Li | Chaohua Zhang | Shenzhen University | zhangch@szu.edu.cn | Figure 8(a) | x=0.06 | Ge0.8Pb0.1Bi0.1Te1.06 |  |  |  | 2022-04-13 10:38 | ZT, TEP-ZT비교 | TRUE | TRUE |  |  |  |  | TRUE | TRUE | TRUE | TRUE | TRUE | TRUE | TRUE | 1 | 1.34 |  | 300 | 773 | 473 | [8 empty] | TEP | P | O | X | X | GeTe | GeTe | GePbBiTe | Ge0.8Pb0.1Bi0.1Te1.06 | [10 empty] | 박성진 | 2021-07-09
394 | 10.1002/adma.201905210 | Advanced Materials | 2019 | 1.64 | 873 | 1.65 | 1.68 | BR | Jian Zhang | Jian Zhang | Institute of Solid State Physics | zhangjian@issp.ac.cn | Figure 7(c) | x=0.30 | Cu0.7Ag0.3Ga0.4In0.6Te2 |  |  |  | 2022-04-13 10:52 | redigitize | TRUE | TRUE |  |  |  |  | TRUE | TRUE | TRUE | TRUE | TRUE | TRUE | TRUE | 1 | 0.73 |  | 300 | 873 | 573 | [8 empty] | TEP | P | O | X | X | Telluride | CuGaTe2 | AgCuGaTe | Cu0.7Ag0.3Ga0.4In0.6Te2 | [10 empty] | 박성진 | 2021-07-09
395 | 10.1002/aenm.201502269 | Advanced Energy Materials | 2016 | 1.3 | 525 | 1.29 | 1.29 | BR | Zihang Liu | Zhifeng Ren | University of Houston | zren@uh.edu | Figure 4(a) | x=0.005 | Mg0.995Li0.005Ag0.97Sb0.99 |  |  |  | 2022-04-13 10:55 | ZT, TEP-ZT비교 | TRUE | TRUE |  |  |  |  | TRUE | TRUE | TRUE | TRUE | TRUE | TRUE | TRUE | 1 | 1.1 |  | 300 | 548 | 248 | 9.2 | calc | 323 | 548 | 225 |  |  |  | TEP | P | O | X | X | MgAgSb | MgAgSb | MgLiAgSb | Mg0.995Li0.005Ag0.97Sb0.99 | [10 empty] | 박성진 | 2021-07-09
396 | 10.1002/aenm.202003304 | Advanced Energy Materials | 2020 | 0.8 | 800 | 0.77 | 0.76 | BR | Huaxing Zhu | Xu Lu | Chongqing University | luxu@cqu.edu.cn | Figure 5(c) | x=0.3 - Br 1% | Ag0.7Bi0.7Pb0.3Se1.683Br0.01 |  |  |  | 2022-04-13 10:58 | ZT, TEP-ZT비교 | TRUE | TRUE |  |  |  |  | TRUE | TRUE | TRUE | TRUE | TRUE | TRUE | TRUE | 1 | 0.42 |  | 300 | 800 | 500 | [8 empty] | TEP | N | O | X | X | Selenide | AgBiSe2 | AgBiSePbBr | Ag0.7Bi0.7Pb0.3Se1.683Br0.01 | [10 empty] | 박성진 | 2021-07-09
397 | 10.1002/aenm.201900354 | Advanced Energy Materials | 2019 | 0.36 | 773 | 0.36 | 0.36 | BR | Xing Tan | Jin-Le Lan | Beijing University of Chemical Technology | linyh@tsinghua.edu.cn | Figure 6(a) | Bi1.90Ta1.10O2Se | Bi1.90Ta1.10O2Se |  |  |  | 2022-04-13 11:01 | ZT, TEP-ZT비교 | TRUE | TRUE |  |  |  |  | TRUE | TRUE | TRUE | TRUE | TRUE | TRUE | TRUE | 1 | 0.3 |  | 500 | 823 | 323 | [8 empty] | TEP | N | O | X | X | Oxide | Bi2O2Se | BiTaOSe | Bi1.90Ta1.10O2Se | [10 empty] | 박성진 | 2021-07-09
398 | 10.1002/aenm.202002588 | Advanced Energy Materials | 2020 | 1.9 | 570 | 1.88 | 1.87 | BR | Zihang Liu | Takao Mori | National Institute for Materials Science | MORI.Takao@nims.go.jp | Figure 5(c) | Ge0.88Bi0.06Sc0.06Te | Ge0.88Bi0.06Sc0.06Te |  |  |  | 2022-04-13 11:03 | ZT, TEP-ZT비교 | TRUE | TRUE |  |  |  |  | TRUE | TRUE | TRUE | TRUE | TRUE | TRUE | TRUE | 1 | 1.2 |  | 300 | 723 | 423 | [8 empty] | TEP | P | O | X | X | GeTe | GeTe | GeCrBiTe | Ge0.88Bi0.06Sc0.06Te | [10 empty] | 박성진 | 2021-07-09
399 | 10.1002/adfm.201801617 | Advanced Functional Materials | 2018 | 1.38 | 623 | 1.32 | 1.32 | BR | Zhong-Zhen Luo | Qingyu Yan | Nanyang Technological University | alexyan@ntu.edu.sg | Figure 5(d) | Pb0.988Sb0.012Te-13% GeTe, SS SPSed pellets | Pb0.988Sb0.012Te-13% GeTe, SS SPSed pellets |  |  |  | 2022-04-13 11:06 | ZT, TEP-ZT비교 | TRUE | TRUE |  |  |  |  | TRUE | TRUE | TRUE | TRUE | TRUE | TRUE | TRUE | 1 | 1.04 |  | 300 | 773 | 473 | [8 empty] | TEP | N | O | X | X | PbTe | PbTe | PbSbGeTe | Pb0.988Sb0.012Te + 13% GeTe | [10 empty] | 박성진 | 2021-07-09
400 | 10.1002/aenm.201803072 | Advanced Energy Materials | 2018 | 1.33 | 773 | 1.32 | 1.3 | BR | Yubo Luo | Qingyu Yan | Nanyang Technological University | alexyan@ntu.edu.sg | Figure 6(a) | Sn0.99Na0.01Se-STSe | Sn0.99Na0.01Se-1 mol% Ag8SnSe6 |  |  |  | 2022-04-13 11:10 | ZT, TEP-ZT비교 | TRUE | TRUE |  |  |  |  | TRUE | TRUE | TRUE | TRUE | TRUE | TRUE | TRUE | 1 | 0.91 |  | 423 | 823 | 400 | [8 empty] | TEP | P | O | X | X | Selenide | SnSe | SnNaAgSnSe | Sn0.99Na0.01Se + 1 mol% Ag8SnSe6 | [10 empty] | 박성진 | 2021-07-09
401 | 10.1002/adfm.202007340 | Advanced Functional Materials | 2020 | 1.6 | 823 | 1.59 | 1.61 | BR | Shixuan Liu | Di Wu | Shaanxi Normal University | wud@snnu.edu.cn | Figure 3(f) | PST81-xSb, x=0.6 | (PbTe)81Sb2Te3 + 0.6Sb + 2Cu2Te |  |  |  | 2022-04-13 11:15 | ZT, TEP-ZT비교 | TRUE | TRUE |  |  |  |  | TRUE | TRUE | TRUE | TRUE | TRUE | TRUE | TRUE | 1 | 1 |  | 323 | 823 | 500 | 12 | calc | 300 | 825 | 525 |  |  |  | TEP | N | O | X | X | PbTe | PbTe | PbSbCuTe | (PbTe)81Sb2Te3 + 0.6Sb + 2Cu2Te | [10 empty] | 박성진 | 2021-07-09
402 | 10.1002/aenm.201902986 | Advanced Energy Materials | 2019 | 1.3 | 400 | 1.29 | 1.28 | BR | Xiaofang Lu | Yuchi Fan | Donghua University | yuchifan@dhu.edu.cn | Figure 5(c) | 1 vol% | Bi0.4Sb1.6Te3 + 1 vol% Ti3C2Tx |  |  |  | 2022-04-13 11:40 | ZT, TEP-ZT비교 | TRUE | TRUE |  |  |  |  | TRUE | TRUE | TRUE | TRUE | TRUE | TRUE | TRUE | 1 | 1.23 |  | 300 | 475 | 175 | 7.8 | expt | 288 | 523 | 235 | singlestage |  |  | TEP | P | O | O | X | Bi2Te3 | Bi2Te3 | BiSbTeTiC + T(O,OH,F group) | Bi0.4Sb1.6Te3 + 1 vol% Ti3C2Tx | [10 empty] | 박성진 | 2021-07-09
403 | 10.1002/adfm.202005479 | Advanced Functional Materials | 2020 | 1.2 | 573 | 1.29 | 1.2 | BR | Ping-Yuan Deng | Hsin-Jay Wu | National Chiao Tung University | ssky0211@nctu.edu.tw | Figure 1(a) | x=0.02 | Ga0.02Pb0.98Te |  |  |  | 2022-04-13 11:43 | ZT, TEP-ZT비교 | TRUE | TRUE |  |  |  |  | TRUE | TRUE | TRUE | TRUE | TRUE | TRUE | TRUE | 1 | 1.01 |  | 300 | 673 | 373 | [8 empty] | TEP | N | O | X | X | PbTe | PbTe | GaPbTe | Ga0.02Pb0.98Te | [10 empty] | 박성진 | 2021-07-09
404 | 10.1002/adma.202003730 | Advanced Materials | 2020 | 2.7 | 973 | 2.67 | 2.63 | BR | Dongwang Yang | Xinfeng Tang | Wuhan University of Technology | tangxf@whut.edu.cn | Figure 1(a) | x=0.005, y=0.001 | Cu2Se1.005 + 0.1 mol% BiCuSeO | SI에 TEP있음 |  |  | 2022-04-13 11:50 | ZT, TEP-ZT비교 | TRUE | TRUE |  |  |  |  | TRUE | TRUE | TRUE | TRUE | TRUE | TRUE | TRUE | 1 | 1.5 |  | 400 | 973 | 573 | [8 empty] | TEP | P | O | X | X | Cu2Q | Cu2Se | CuSeBiCuO | Cu2Se1.005 + 0.1 mol% BiCuSeO | [10 empty] | 박성진 | 2021-07-09
405 | 10.1002/aenm.201803249 | Advanced Energy Materials | 2018 | 0.86 | 700 | 0.86 | 0.86 | BR | Ventrapati Pavan Kumar | Emmanuel Guilmeau | Normandie University | emmanuel.guilmeau@ensicaen.fr | Figure 7(f) | Cr | Cr2Cu26Ge6S32 |  |  |  | 2022-04-13 11:53 | ZT, TEP-ZT비교 | TRUE | TRUE |  |  |  |  | TRUE | TRUE | TRUE | TRUE | TRUE | TRUE | TRUE | 1 | 0.48 |  | 300 | 700 | 400 | [8 empty] | TEP | P | O | X | X | Cu2Q | CuS | CuCrGeS | Cr2Cu26Ge6S32 | [10 empty] | 박성진 | 2021-07-09
406 | 10.1002/adfm.201803617 | Advanced Functional Materials | 2018 | 1.3 | 450 | 1.28 | 1.32 | BR | Lipeng Hu | Junqin Li | Shenzhen University | junqinli@szu.edu.cn | Figure 7(a) | HD5 | Bi1.95Sb0.05Te2.3Se0.7 |  |  |  | 2022-04-13 11:56 | ZT, TEP-ZT비교 | TRUE | TRUE |  |  |  |  | TRUE | TRUE | TRUE | TRUE | TRUE | TRUE | TRUE | 1 | 1.2 |  | 300 | 500 | 200 | [8 empty] | TEP | N | O | X | X | Bi2Te3 | Bi2Te3 | BiSbTeSe | Bi1.95Sb0.05Te2.3Se0.7 | [10 empty] | 박성진 | 2021-07-09
407 | 10.1002/adma.201703148 | Advanced Materials | 2017 | 1.83 | 773 | 1.83 | 1.8 | BR | Jian Zhang | Jiaqing He | Southern University of Science and Technology | he.jq@sustc.edu.cn | Figure 1(c) | PbTe-4%InSb | PbTe-4%InSb |  |  |  | 2022-04-13 11:59 | ZT, TEP-ZT비교 | TRUE | TRUE |  |  |  |  | TRUE | TRUE | TRUE | TRUE | TRUE | TRUE | TRUE | 1 | 0.8 |  | 300 | 723 | 423 | 12 | calc | 300 | 723 | 423 |  |  |  | TEP | N | O | X | X | PbTe | PbTe | PbTeInSb | PbTe + 4% InSb | [10 empty] | 박성진 | 2021-07-09
408 | 10.1002/aenm.201602582 | Advanced Energy Materials | 2017 | 1.45 | 825 | 1.45 | 1.45 | BR | Xianfu Meng | Jiehe Sui | Harbin Institute of Technology | suijiehe@hit.edu.cn | Figure 10(a) | x=20 | Yb0.3Co4Sb12 + 20% Sb |  |  |  | 2022-04-14 00:06 | ZT, TEP-ZT비교 | TRUE | TRUE |  |  |  |  | TRUE | TRUE | TRUE | TRUE | TRUE | TRUE | TRUE | 1 | 1.08 |  | 300 | 850 | 550 | [8 empty] | TEP | N | O | X | X | SKD | CoSb3 | YbCoSb | Yb0.3Co4Sb12 + 20% Sb | [10 empty] | 박성진 | 2021-07-09
409 | 10.1002/adma.202005612 | Advanced Materials | 2020 | 2.7 | 720 | 2.7 | 2.69 | BR | Yi-Fen Tsai | Hsin-Jay Wu | National Chiao Tung University | ssky0211@nctu.edu.tw | Figure 1(a) | y=0.05 | (GeTe)0.95(Sb2Te3)0.05 |  |  |  | 2022-04-14 00:09 | ZT, TEP-ZT비교 | TRUE | TRUE |  |  |  |  | TRUE | TRUE | TRUE | TRUE | TRUE | TRUE | TRUE | 1 | 1.2 |  | 300 | 723 | 423 | [8 empty] | TEP | P | O | X | X | GeTe | GeTe | GeSbTe | (GeTe)0.95(Sb2Te3)0.05 | [10 empty] | 박성진 | 2021-07-09
410 | 10.1002/adfm.201806613 | Advanced Functional Materials | 2019 | 2.4 | 773 | 2.34 | 2.32 | BR | Di Wu | Jiaqing He | Southern University of Science and Technology | he.jq@sustc.edu.cn | Figure 2(f) | GeTe-5% Bi2Te3 | Ge1-xBixTe1+0.5x |  |  |  | 2022-04-14 00:17 | ZT, TEP-ZT비교 | TRUE | TRUE |  |  |  |  | TRUE | TRUE | TRUE | TRUE | TRUE | TRUE | TRUE | 1 | 1.28 |  | 323 | 773 | 450 | [8 empty] | TEP | P | O | X | X | GeTe | GeTe | GeBiTe | Ge0.95Bi0.05Te 1.025 | [10 empty] | 박성진 | 2021-07-09
411 | 10.1002/adfm.201807235 | Advanced Functional Materials | 2018 | 1.6 | 773 | 1.59 | 1.6 | BR | Rui Shu | Weishu Liu | Southern University of Science and Technology | liuws@sustc.edu.cn | Figure 4(b) | x=1.5 | Mg3.2Sb0.015Bi1.975Te0.01 |  |  |  | 2022-04-14 00:19 | ZT, TEP-ZT비교 | TRUE | TRUE |  |  |  |  | TRUE | TRUE | TRUE | TRUE | TRUE | TRUE | TRUE | 1 | 1.05 |  | 323 | 523 | 200 | [8 empty] | TEP | N | O | X | X | Mg3Sb2 | Mg3Sb2 | MgSbBiTeMn | Mg3.2Sb0.015Bi1.975Te0.01 | [10 empty] | 박성진 | 2021-07-09
412 | 10.1002/adfm.201903157 | Advanced Functional Materials | 2019 | 0.7 | 973 | 0.67 | 0.67 | BR | Naiming Liu | Naiming Liu | University of Virginia | nl4qv@virginia.edu | Figure 10(d) | Sb-1 | ((Fe0.95Co0.05)0.27Si0.73)0.94Ge0.06 (with 0.5 wt% Cu, and 3 at% P + 1 at% Sb of DC phase) |  |  |  | 2022-04-14 00:24 | ZT, TEP-ZT비교 | TRUE | TRUE |  |  |  |  | TRUE | TRUE | TRUE | TRUE | TRUE | TRUE | TRUE | 1 | 0.65 |  | 823 | 1073 | 250 | [8 empty] | TEP | N | O | X | X | Silicide | Fe2Si | FeCoSiGeSb | ((Fe0.95Co0.05)0.27Si0.73)0.94Ge0.06 + 1 at% Sb | [10 empty] | 박성진 | 2021-07-09
413 | 10.1002/adma.201705942 | Advanced Materials | 2018 | 2.3 | 740 | 2.3 | 2.31 | BR | Min Hong | Zhi-Gang Chen | The University of Queensland | zhigang.chen@uq.edu.au | Figure 2(f) | x=0.1, y=0.01 | Ge0.89Sb0.1In0.01Te |  |  |  | 2022-04-14 00:29 | ZT, TEP-ZT비교 | TRUE | TRUE |  |  |  |  | TRUE | TRUE | TRUE | TRUE | TRUE | TRUE | TRUE | 1 | 1.6 |  | 300 | 780 | 480 | [8 empty] | TEP | P | O | X | X | GeTe | GeTe | GeSbInTe | Ge0.89Sb0.1In0.01Te | [10 empty] | 박성진 | 2021-07-09
414 | 10.1002/adma.201903387 | Advanced Materials | 2019 |  | 700 | 1.8 | 1.79 | BR | Xuemin Shi | Yanzhong Pei | Tongji University | yanzhong@tongji.edu.cn | Figure 4(a) | x=0.018 | Mg3.032Y0.018SbBi | 본문의 peak zT 값과 supplement의 peak zT 값이 다름. 제외하는 것이 나을 수도 있음. |  |  | 2022-04-14 00:37 | ZT, TEP-ZT비교 | TRUE | TRUE |  |  |  |  | TRUE | TRUE | TRUE | TRUE | TRUE | TRUE | TRUE | 1 | 1.35 |  | 300 | 750 | 450 | [8 empty] | TEP | N | O | X | X | Mg3Sb2 | Mg3SbBi | MgYSbBi | Mg3.032Y0.018SbBi | [10 empty] | 박성진 | 2021-07-09
415 | 10.1002/aenm.201601450 | Advanced Energy Materials | 2016 | 2.3 | 873 | 2.3 | 1.93 | BR | Yanling Pei | Li-Dong Zhao | Beihang University | zhaolidong@buaa.edu.cn | Figure 9(d) | y=4 | PbTe0.85Se0.15 + 2% Na + 4% SrTe | T = 520 K 이상에서 그래프 ZT값이 계산 ZT값에 비해 0.1 ~ 0.37 더 큰 값을 보임. DB에서 제외하는 것이 나을 것 같음. |  |  | 2023-04-11 18:55 | redigitize | TRUE | TRUE |  | FALSE |  |  | TRUE | TRUE | TRUE | FALSE | TRUE | TRUE | FALSE | 0 | 1.23 |  | 300 | 873 | 573 | 17.6 | calc | 300 | 873 | 573 |  |  |  | TEP | P | O | X | X | PbTe | PbTe | PbNaSrTeSe | PbTe0.85Se0.15 + 2% Na + 4% SrTe | [10 empty] | 박성진 | 2021-07-09
416 | 10.1002/aenm.201700446 | Advanced Energy Materials | 2017 | 0.92 | 873 | 0.94 | 0.94 | BR | Huaizhou Zhao | Huaizhou Zhao | Institute of Physics | hzhao@iphy.ac.cn | Figure 6(b) | HZNSS-5min | Hf0.25Zr0.75NiSn0.97Sb0.03 |  |  |  | 2022-04-14 00:59 | ZT, TEP-ZT비교 | TRUE | TRUE |  |  |  |  | TRUE | TRUE | TRUE | TRUE | TRUE | TRUE | TRUE | 1 |  | 0.54 | 323 | 923 | 600 | 10.5 | calc | 323 | 923 | 600 |  |  |  | TEP | N | O | X | X | HH | ZrNiSn | HfZrNiSnSb | Hf0.25Zr0.75NiSn0.97Sb0.03 | [10 empty] | 박성진 | 2021-07-09
417 | 10.1002/aenm.201800087 | Advanced Energy Materials | 2018 | 1.1 | 870 | 1.07 | 1.06 | BR | Hong Wu | Xiaoyuan Zhou | Chongqing University | xiaoyuan2013@cqu.edu.cn | Figure 6(f) | x=0.02 | Sn1-xNaxS-b |  |  |  | 2022-04-14 01:01 | ZT, TEP-ZT비교 | TRUE | TRUE |  |  |  |  | TRUE | TRUE | TRUE | TRUE | TRUE | TRUE | TRUE | 1 | 0.53 |  | 300 | 900 | 600 | [8 empty] | TEP | P | O | X | X | Sulfide | SnS | SnNaSe | Sn0.98Na0.02S | [10 empty] | 박성진 | 2021-07-09
418 | 10.1002/aenm.201802116 | Advanced Energy Materials | 2018 | 1.42 | 900 | 1.42 |  | BR | Lipeng Hu | Junqin Li | Shenzhen University | junqinli@szu.edu.cn | Figure S6 | y=0.03 | Sn0.555Ge0.15Pb0.075Mn0.275Te |  |  |  | 2022-04-14 01:22 | redigitize | TRUE | TRUE |  |  |  |  | TRUE | TRUE | TRUE | TRUE | TRUE | TRUE | TRUE | 1 | 0.87 |  | 500 | 900 | 400 | [8 empty] | TEP | P | O | X | X | Telluride | SnTe | SnGePbMnTe | Sn0.555Ge0.15Pb0.075Mn0.275Te | [10 empty] | 박성진 | 2021-07-09
419 | 10.1002/aenm.201803242 | Advanced Energy Materials | 2019 | 1.7 | 823 | 1.68 | 1.68 | BR | Xiaolei Shi | Zhi-Gang Chen | University of Queensland | zhigang.chen@uq.edu.au | Figure 9(e) | Sn0.948Cd0.023Se | Sn0.948Cd0.023Se |  |  |  | 2022-04-14 01:24 | ZT, TEP-ZT비교 | TRUE | TRUE |  |  |  |  | TRUE | TRUE | TRUE | TRUE | TRUE | TRUE | TRUE | 1 | 0.84 |  | 300 | 873 | 573 | [8 empty] | TEP | P | O | X | X | Selenide | SnSe | SnCdSe | Sn0.948Cd0.023Se | [10 empty] | 박성진 | 2021-07-09
420 | 10.1002/aenm.201901334 | Advanced Energy Materials | 2019 | 2.4 | 723 | 2.41 | 2.41 | BR | Cheng Chang | Li-Dong Zhao | Beihang University | zhaolidong@buaa.edu.cn | Figure 8(a) | x=12 | SnSe + 12% PbSe |  |  |  | 2022-04-14 01:26 | ZT, TEP-ZT비교 | TRUE | TRUE |  |  |  |  | TRUE | TRUE | TRUE | TRUE | TRUE | TRUE | TRUE | 1 | 1.34 |  | 300 | 723 | 423 | 16 | calc | 423 | 723 | 300 |  |  |  | TEP | N | O | X | X | Selenide | SnSe | SnPbSe | SnSe + 12% PbSe | [10 empty] | 박성진 | 2021-07-09
421 | 10.1002/aenm.202000757 | Advanced Energy Materials | 2020 | 1.6 | 375 | 1.66 | 1.61 | BR | Guangsai Yang | Xiaolin Wang | University of Wollongong | xiaolin@uow.edu.au | Figure 1(a) | BST/B-0.6 | BST composite materials after incorporating boron |  |  |  | 2022-04-14 01:39 | redigitize | TRUE | TRUE |  |  |  |  | TRUE | TRUE | TRUE | TRUE | TRUE | TRUE | TRUE | 1 | 1.2 |  | 300 | 575 | 275 | 11.3 | calc | 300 | 575 | 275 |  |  |  | TEP | P | O | X | X | Bi2Te3 | Bi2Te3 | BiSbTeB | Bi0.5Sb1.5Te3 + 0.6 wt% B | [10 empty] | 박성진 | 2021-07-09
422 | 10.1038/s41467-018-08223-5 | Nature Communications | 2019 | 1.52 | 973 | 1.52 |  | BR | Hangtian Zhu | Zhifeng Ren | University of Houston | zren@uh.edu | Figure 5(b) | Ta0.74V0.1Ti0.16FeSb | Ta0.74V0.1Ti0.16FeSb |  | 번호밀림 방지, 제일뒤로 옮김 |  | 2022-04-13 12:10 | ZT, TEP-ZT비교 | TRUE | TRUE |  |  |  |  | TRUE | TRUE | TRUE | TRUE | TRUE | TRUE | TRUE | 1 | 0.93 |  | 300 | 973 | 673 | 11.4 | expt | 317 | 973 | 656 | ? |  |  | TEP | P | O | ? | X | HH | TaFeSb | TaVTiFeSb | Ta0.74V0.1Ti0.16FeSb | [10 empty] | 박성진 | 2021-07-09
423 | 10.1039/c9ee03897c | Energy Environmental Science | 2020 | 2.1 | 770 | 2.1 | 2.1 | BR | Lisha Mao | Guo-Qiang Liu | Ningbo Institute of Materials Technology and Engineering | liugq@nimte.ac.cn | Figure 6(c) | x = 2, out of plane | SnSe0.95+x%PbBr2 |  |  |  | 2022-04-13 04:20 | ZT, TEP-ZT비교 | TRUE | TRUE |  |  |  |  | TRUE | TRUE | TRUE | TRUE | TRUE | TRUE | TRUE | 1 | 1.07 |  | 300 | 813 | 513 | [8 empty] | TEP | N | O | X | X | Selenide | SnSe | SnSePbBr | SnSe0.95 + 2% PbBr2 | [9 empty] | out-of-plane | 박성진 | 2021-07-09
424 | 10.1038/nature23667 | Nature | 2017 | 1.8 | 850 | 1.748 | 1.741 | BR | Wenyu Zhao | Qingjie Zhang | Wuhan University of Technology | zhangqj@whut.edu.cn | Figure 3(d) | MNC02R | xCo/Ba0.3In0.3Co4Sb12 |  |  |  | 2022-04-15 02:54 | NEW | TRUE | TRUE |  |  |  |  | TRUE | TRUE | TRUE | TRUE | TRUE | TRUE | TRUE | 1 | [13 empty] | TEP | N | O |  |  | SKD | CoSb3 | BaInCoSb | Ba0.3In0.3Co4Sb12+0.1%Co | [10 empty] | 류병기 | 2022-04-15
Note on E1: byungkiryu: 논문 초록 혹은 본문에 쓰여진 값
Note on F1: byungkiryu: 논문 에서 쓰여진 ZT에 해당하는 온도값 T(쓰여진 값)
Note on G1: byungkiryu: 논문 ZT 그림에서 디지털화 한 값 (즉 그래프의 ZT)
Note on H1: byungkiryu: TEP에서 환산한 ZT
Note on N1: byungkiryu: 논문에서, 데이터 디지털화 했던 ZT커브가 있었던 Figure의 번호// eg. Figure. 1(a) eg2. Figure. 4
Note on V1: Byungki Ryu: 데이터를 확인했는가 여부
Note on W1: Byungki Ryu: 데이터에 열전 물성이 모두 있는가 여부
Note on X1: Byungki Ryu: 경우에 따라, 선택된 데이터가 타논문에서 사용되었던 경우일 수 있음
Note on Y1: Byungki Ryu: 경우에 따라 논문에 에러가 있는데 그 것을 적음. False는 논문에 에러가 있을 가능성이 있음
Note on Z1: Byungki Ryu: 어떠한 이류로든 강력한 에러 가능성을 확인함. 에러가 아닌 경우가 아닌 경우에 대해서 False를 적음
Note on K6: Sungjin Park: MG Kanatzidis 교신저자
Note on K7: Sungjin Park: Lidong Chen 교신저자
Note on J8: Sungjin Park: GJ Snyder 교신저자
Note on K8: Sungjin Park: GJ Snyder 교신저자
Note on K10: Sungjin Park: Xin-Bing Zhao 교신저자
Note on K13: Sungjin Park: Sung Wng Kim 교신저자
Note on K14: Sungjin Park: Yanzhong Pei 교신저자
Note on K15: Sungjin Park: Zhifeng Ren 교신저자
Note on K16: Sungjin Park: Ctirad Uher 교신저자
Note on K20: Sungjin Park: Zhifeng Ren 교신저자
Note on B25: Byungki Ryu: 계산논문
Note on K25: Sungjin Park: Bo B. Iversen 교신저자
Note on B27: Byungki Ryu: 전도도가 이상함. PF와 ZT로부터 전도도가 안노옴이상함.
Note on V27: Byungki Ryu: 논문 데이터에 문제가 있는 것으로 보임
Note on B37: Sungjin Park: Enhancing Figure of Merit of Bi0.5Sb1.5Te3 Through Nano-composite Approach
Note on K38: Sungjin Park: Xinfeng Tang 교신저자
Note on K39: Sungjin Park: Jiaqing He Xinbing Zhao 교신저자
Note on K41: Sungjin Park: Kyu Hyoung Lee 교신저자
Note on K42: Sungjin Park: Wan Jiang 교신저자
Note on K47: Sungjin Park: ZF Ren 교신저자
Note on K54: Sungjin Park: ZF Ren 저자 포함
Note on K56: Sungjin Park: Sung Wng Kim 교신저자
Note on K60: Sungjin Park: Apparao M Rao 교신저자
Note on BF63: byungkiryu: bulk using nano structure
Note on K65: Sungjin Park: Qihua Xiong 교신저자
Note on BF72: byungkiryu: bulk using nano structure
Note on K73: Sungjin Park: Jihui Yang 교신저자
Note on K75: Sungjin Park: Cheng Wang 교신저자
Note on BF75: byungkiryu: bulk using nano structure
Note on A77: byungkiryu: baddata near zero conductivity
Note on K86: Sungjin Park: MG Kanatzidis 교신저자
Note on K92: Sungjin Park: MG Kanatzidis 저자 포함
Note on H93: Byungki Ryu: 초록과 실제 TEP ZT와 큰차이 발생
Note on K97: Sungjin Park: Vinayak P. Dravid 교신저자
Note on K101: Sungjin Park: MG Kanatzidis VP Dravid 교신저자 포함
Note on K109: Sungjin Park: GJ Snyder 교신저자 포함
Note on K110: Sungjin Park: GJ Snyder 교신저자 포함
Note on K116: Sungjin Park: MG Kanatzidis 교신저자 포함
Note on K117: Sungjin Park: Yongquan Qu Li-Dong Zhao 교신저자 포함
Note on K118: Sungjin Park: GJ Snyder 교신저자 포함
Note on K120: Sungjin Park: ZF Ren 교신저자 포함
Note on K121: Sungjin Park: ZF Ren 교신저자 포함
Note on K122: Sungjin Park: Gang Chen 교신저자 포함
Note on K123: Sungjin Park: Gang Chen 교신저자 포함
Note on K126: Sungjin Park: Marco Fornari 교신저자 포함
Note on K132: Sungjin Park: Lai-Feng Li 교신저자 포함
Note on K137: Sungjin Park: Li-Dong Zhao 교신저자 포함
Note on K138: Sungjin Park: Jingtai Zhao 교신저자 포함
Note on K139: Sungjin Park: Gang Chen 교신저자 포함
Note on K140: Sungjin Park: GJ Snyder 교신저자 포함
Note on B152: byungkiryu: 온도를 잘못해서 다시적음. 그런데 논문 안의 ZT값이 너무 높은데 (20200910)
Note on K153: Sungjin Park: MG Kanatzidis 교신저자 포함
Note on K157: Sungjin Park: GJ Snyder 저자 포함
Note on K163: Sungjin Park: Zhifeng Ren 저자 포함
Note on K165: Sungjin Park: Yang-Yuan Chen 교신저자 포함
Note on K170: Sungjin Park: Atsushi Yamamoto 저자 포함
Note on K181: Sungjin Park: T Iida 저자포함
Note on K188: Sungjin Park: MG Kanatzidis 저자 포함
Note on K195: Sungjin Park: Zhifeng Ren 교신저자 포함
Note on K197: Sungjin Park: Gang Chen 교신저자 포함
Note on K198: Sungjin Park: Kyu Hyoung Lee 교신저자 포함
Note on K202: Sungjin Park: ZF Ren 교신저자 포함
Note on K208: Sungjin Park: Jihui Yang WQ Zhang 교신저자 포함
Note on K211: Sungjin Park: H Scherrer 교신저자 포함
Note on E226: Byungki Ryu: In the abstract, ZT>1
Note on K231: Sungjin Park: Jihui Yang W Zhang 교신저자 포함
Note on K232: Sungjin Park: Wenqing Zhang Lidong Chen 교신저자 포함
Note on K240: Sungjin Park: Yongjun Tian 교신저자 포함
Note on K246: Sungjin Park: GJ Snyder 교신저자 포함
Note on K248: Sungjin Park: Ji Eun Lee 교신저자 포함
Note on K250: Sungjin Park: D Li 교신저자 포함
Note on K251: Sungjin Park: Fukai Shan 교신저자 포함
Note on K253: Sungjin Park: LD Zhao 교신저자 포함
Note on K256: Sungjin Park: GJ Snyder Yue Wu 교신저자 포함
Note on K257: Sungjin Park: Jun Jiang 교신저자 포함
Note on K258: Sungjin Park: Wenqing Zhang 교신저자 포함
Note on K259: Sungjin Park: Bongyoung Yoo 교신저자 포함
Note on K260: Sungjin Park: MG Kanatzidis 교신저자 포함
Note on K261: Sungjin Park: Taeghwan Hyeon 교신저자 포함
Note on K284: Sungjin Park: G Chen 교신저자 포함
Note on K285: Sungjin Park: SM Kauzlarich 교신저자 포함
Note on K294: Sungjin Park: Gang Chen 교신저자 포함
Note on K295: Sungjin Park: Wenqing Zhang Lidong Chen 교신저자 포함
Note on K296: Sungjin Park: Lidong Chen 교신저자 포함
Note on K307: Sungjin Park: Xiaolin Wang 교신저자 포함
Note on K308: Sungjin Park: Jiehe Sui 교신저자 포함
Note on K309: Sungjin Park: Jin Zou Zhi-Gang Chen 교신저자 포함
Note on K310: Sungjin Park: Jing-Feng Li 교신저자 포함
Note on K311: Sungjin Park: Xun Shi Fangfang Xu 교신저자 포함
Note on K312: Sungjin Park: Han Gi Chae Jae Sung Son 교신저자 포함
Note on K331: Sungjin Park: MG Kanatzidis 교신저자 포함
Note on K332: Sungjin Park: Jiaqing He 교신저자 포함
Note on BE332: S.Park: supplement를 보면 x=0.015에 대한 Br 분포결과가 있어서 x=0.015일 수도 있는데, 논문에 명시되어 있지 않아서 확실하지 않음.
Note on K333: Sungjin Park: MG Kanatzidis 교신저자 포함
Note on K352: Sungjin Park: Zhifeng Ren Gabi Schierning 교신저자 포함
Note on K353: Sungjin Park: Zhifeng Ren Gabi Schierning 교신저자 포함
Note on K355: Sungjin Park: Jihui Yang 교신저자 포함
Note on K357: Sungjin Park: Jihui Yang 교신저자 포함
Note on E358: Byungki Ryu: It is said that >2.5. For the program code, I consider it 2.5
Note on K362: Sungjin Park: Gang Chen 교신저자 포함
Note on K364: Sungjin Park: Xiang Gao 교신저자 포함
Note on K365: Sungjin Park: Xun Shi 교신저자 포함
Note on K367: Sungjin Park: ZF Ren WQ Zhang 교신저자 포함
Note on K368: Sungjin Park: MG Kanatzidis 교신저자 포함
Note on K369: Sungjin Park: Xiaojian Tan Jun Jiang 교신저자 포함
Note on K370: Sungjin Park: Li-Dong Zhao 교신저자 포함
Note on K371: Sungjin Park: Ctirad Uher Xinfeng Tang 교신저자 포함
Note on K372: Sungjin Park: Qingjie Zhang Wenqing Zhang 교신저자 포함
Note on K373: Sungjin Park: Shengqiang Bai Xun Shi 교신저자 포함
Note on K374: Sungjin Park: Gang Chen David J. Singh 교신저자 포함
Note on K376: Sungjin Park: Li Huang 교신저자 포함
Note on K378: Sungjin Park: Xianli Su MG Kanatzidis 교신저자 포함
Note on K379: Sungjin Park: Jun Mao ZF Ren 교신저자 포함
Note on K380: Sungjin Park: MG Kanatzidis Xinfeng Tang 교신저자 포함
Note on K382: Sungjin Park: MG Kanatzidis 교신저자 포함
Note on K385: Sungjin Park: Guoyu Wang 교신저자 포함
Note on K386: Sungjin Park: Gang Chen 교신저자 포함
Note on K387: Sungjin Park: Jiaqing He MG Kanatzidis 교신저자 포함
Note on K390: Sungjin Park: Arno Pfitzner MG Kanatzidis 교신저자 포함
Note on K392: Sungjin Park: MG Kanatzidis 교신저자 포함
Note on K393: Sungjin Park: Jibiao Li Jian He 교신저자 포함
Note on K395: Sungjin Park: Di Li Xiaoying Qin 교신저자 포함
Note on K396: Sungjin Park: Jiehe Sui 교신저자 포함
Note on K397: Sungjin Park: Jiangwei Zhang Xiaoyuan Zhou 교신저자 포함
Note on K398: Sungjin Park: Yuan-Hua Lin 교신저자 포함
Note on K400: Sungjin Park: MG Kanatzidis 교신저자 포함
Note on K401: Sungjin Park: MG Kanatzidis 교신저자 포함
Note on K402: Sungjin Park: Zupei Yang Jiaqing He 교신저자 포함
Note on K403: Sungjin Park: Lianjun Wang 교신저자 포함
Note on AP403: Byungki Ryu: no information on module structure etc
Note on K405: Sungjin Park: Jihui Yang MG Kanatzidis 교신저자 포함
Note on K406: Sungjin Park: RARA Orabi Marco Fornari 교신저자 포함
Note on BE408: S.Park: ZT(max)는 4% InSb에서 보이지만, average ZT (record)는 5% InSb 에서 1.0, 효율은 14%임.
Note on K409: Sungjin Park: ZF Ren 교신저자 포함
Note on K410: Sungjin Park: Pai-Chun Wei 교신저자 포함
Note on K412: Sungjin Park: Li Huang 교신저자 포함
Note on K414: Sungjin Park: Jin Zou 교신저자 포함
Note on AJ415: S.Park: average zT의 값 언급 없음. 제시한 그래프에서 직접 추출한 값임.
Note on K416: Sungjin Park: MG Kanatzidis 교신저자 포함
Note on K418: Sungjin Park: Xiaodong Han 교신저자 포함
Note on K419: Sungjin Park: Jian He 교신저자 포함
Note on K420: Sungjin Park: Jin Zou 교신저자 포함
Note on K421: Sungjin Park: Jiaqing He 교신저자 포함
Note on AJ422: S.Park: device zT
Note on K423: Sungjin Park: David J. Singh 교신저자 포함
Note on K424: Sungjin Park: Xiaojian Tan Jun Jiang 교신저자 포함
Note on K425: Sungjin Park: Jihui Yang 교신저자 포함

## Sheet1
DOI | figure_number_of_targetZT | 10.1016/j.solidstatesciences.2008.01.016 | 입력인 | 입력인 | 개수 | user_edting | user_edting | 개수
|  | 10.1016/j.intermet.2009.06.005 | 손지희 | 손지희 | 176 | BR | BR | 261
|  | 10.1063/1.2067704 | 손지희 | 박수지 | 63 | BR | JC | 48
|  | 10.3938/jkps.69.1314 | 손지희 | 임혜진 | 64 | BR | SJP | 70
|  | 10.1016/j.jallcom.2008.09.120 | 손지희 | 류병기 | 5 | BR
|  | 10.1016/j.actamat.2015.03.008 | 손지희 | 박성진 | 73 | BR
|  | 10.1016/j.actamat.2013.09.039 | 손지희 |  |  | BR
|  | 10.1063/1.1888048 | 손지희 |  |  | BR
|  | 10.1063/1.4965865 | 손지희 |  |  | BR
10.1016/j.solidstatesciences.2008.01.016 | Fig. 10 | 10.1016/j.intermet.2010.12.001 | 손지희 |  |  | BR
10.1016/j.intermet.2009.06.005 | Fig. 10 b | 10.1016/j.actamat.2013.07.032 | 손지희 |  |  | BR
10.1063/1.2067704 | FIG. 11 | 10.1016/j.spmi.2016.09.034 | 손지희 |  |  | BR
10.3938/jkps.69.1314 | Fig. 11 | 10.1063/1.2920210 | 손지희 |  |  | BR
10.1016/j.jallcom.2008.09.120 | Fig. 12 | 10.1039/C4EE02813A | 손지희 |  |  | BR
10.1016/j.actamat.2015.03.008 | Fig. 13 | 10.1063/1.2963476 | 손지희 |  |  | BR
10.1016/j.actamat.2013.09.039 | Fig. 14d | 10.1007/s11664-009-0993-y | 손지희 |  |  | BR
10.1063/1.1888048 | FIG. 15 | 10.3938/jkps.69.811 | 손지희 |  |  | BR
10.1063/1.4965865 | FIG. 15 | 10.1016/j.scriptamat.2016.05.016 | 손지희 |  |  | BR
10.1016/j.intermet.2010.12.001 | Fig. 16 | 10.1039/c4ta02780a | 손지희 |  |  | BR
10.1016/j.actamat.2013.07.032 | Fig. 17 | 10.1063/1.4941757 | 손지희 |  |  | BR
10.1016/j.spmi.2016.09.034 | Fig. 19 | 10.1109/ICT.1997.667089 | 손지희 |  |  | BR
10.1063/1.2920210 | FIG. 2 (b) | 10.1016/j.actamat.2011.10.059 | 손지희 |  |  | BR
10.1063/1.2920210 | FIG. 2 (b) | 10.1143/JJAP.47.7470 | 손지희 |  |  | BR
10.1039/C4EE02813A | Fig. 2 (d) | 10.1016/j.actamat.2016.11.049 | 손지희 |  |  | BR
10.1063/1.2963476 | FIG. 2 (d) | 10.1007/s11664-016-4953-z | 손지희 |  |  | BR
10.1007/s11664-009-0993-y | Fig. 3 | 10.1126/science.272.5266.1325 | 손지희 |  |  | BR
10.3938/jkps.69.811 | Fig. 3 (b) | 10.1016/j.jallcom.2009.02.070 | 손지희 |  |  | BR
10.1016/j.scriptamat.2016.05.016 | Fig. 4 (c) | 10.1007/s10854-012-0668-y | 손지희 |  |  | BR
10.1039/c4ta02780a | Fig. 4 (d) | 10.1063/1.2538036 | 손지희 |  |  | BR
10.1063/1.4941757 | FIG. 4 (d) | 10.1016/j.jallcom.2007.02.111 | 손지희 |  |  | BR
10.1109/ICT.1997.667089 | Fig. 4 (d) | 10.1016/j.intermet.2012.08.005 | 손지희 |  |  | BR
10.1109/ICT.1997.667089 | Fig. 4 (d) | 10.1016/S0925-8388(02)01114-3 | 손지희 |  |  | BR
10.1016/j.actamat.2011.10.059 | Fig. 5 | 10.1039/C4CP04875J | 손지희 |  |  | BR
10.1143/JJAP.47.7470 | Fig. 5 | 10.3365/met.mat.2008.10.615 | 손지희 |  |  | BR
10.1016/j.actamat.2016.11.049 | Fig. 5 | 10.1016/j.jallcom.2009.01.067 | 손지희 |  |  | BR
10.1007/s11664-016-4953-z | Fig. 5 | 10.1039/c6ra24107g | 손지희 |  |  | BR
10.1126/science.272.5266.1325 | Fig. 5D | 10.1016/j.jallcom.2007.11.144 | 손지희 |  |  | BR
10.1016/j.jallcom.2009.02.070 | Fig. 6 | 10.1063/1.1852072 | 손지희 |  |  | BR
10.1007/s10854-012-0668-y | Fig. 6 | 10.1007/s11664-014-3016-6 | 손지희 |  |  | BR
10.1063/1.2538036 | FIG. 6 | 10.1007/s11664-009-0779-2 | 손지희 |  |  | BR
10.1016/j.jallcom.2007.02.111 | Fig. 6 | 10.1016/j.jallcom.2016.08.033 | 손지희 |  |  | BR
10.1016/j.intermet.2012.08.005 | Fig. 6 | 10.1063/1.2815671 | 손지희 |  |  | BR
10.1016/S0925-8388(02)01114-3 | Fig. 6 | 10.1063/1.3553842 | 손지희 |  |  | BR
10.1039/C4CP04875J | Fig. 6 (a) | 10.1016/j.jallcom.2007.12.065 | 손지희 |  |  | BR
10.3365/met.mat.2008.10.615 | Fig. 6 (a) | 10.1007/s11664-009-1037-3 | 손지희 |  |  | BR
10.1039/C4CP04875J | Fig. 6 (b) | 10.1016/j.actamat.2009.03.018 | 손지희 |  |  | BR
10.1016/j.jallcom.2009.01.067 | Fig. 6 (b) | 10.1039/c2jm31919e | 손지희 |  |  | BR
10.1039/c6ra24107g | Fig. 6 (c) | 10.1016/j.physb.2005.03.022 | 손지희 |  |  | BR
10.1016/j.jallcom.2007.11.144 | Fig. 7 | 10.1063/1.1450036 | 손지희 |  |  | BR
10.1063/1.1852072 | FIG. 7 | 10.1038/ncomms10287 | 손지희 |  |  | BR
10.1007/s11664-014-3016-6 | Fig. 7 | 10.1002/adma.201103153 | 손지희 |  |  | BR
10.1007/s11664-009-0779-2 | Fig. 7 | 10.1016/j.actamat.2015.04.011 | 손지희 |  |  | BR
10.1016/j.jallcom.2016.08.033 | Fig. 7 (f) | 10.1002/adma.201302660 | 손지희 |  |  | BR
10.1063/1.2815671 | FIG. 8 | 10.1038/ncomms13901 | 손지희 |  |  | BR
10.1063/1.3553842 | FIG. 8 | 10.1126/science.aad3749 | 손지희 |  |  | BR
10.1016/j.jallcom.2007.12.065 | Fig. 8 | 10.1038/nature11439 | 손지희 |  |  | BR
10.1007/s11664-009-1037-3 | Fig. 8 | 10.1002/adma.201501030 | 손지희 |  |  | BR
10.1016/j.actamat.2009.03.018 | Fig. 9 | 10.1126/science.1159725 | 손지희 |  |  | BR
10.1039/c2jm31919e | Fig. 9 | 10.1103/PhysRevLett.108.166601 | 손지희 |  |  | BR
10.1016/j.physb.2005.03.022 | Fig. 9 | 10.1063/1.4916947 | 손지희 |  |  | BR
10.1063/1.1450036 | FIG. 9 (d) | 10.1039/c4ee03042g | 손지희 |  |  | BR
10.1038/ncomms10287 | Figure 1 | 10.1002/adfm.201201221 | 손지희 |  |  | BR
10.1002/adma.201103153 | Figure 1 | 10.1039/c5ee01147g | 손지희 |  |  | BR
10.1016/j.actamat.2015.04.011 | Figure 1 | 10.1021/nl201206d | 손지희 |  |  | BR
10.1002/adma.201302660 | Figure 1 | 10.3365/eml.2010.12.201 | 손지희 |  |  | BR
10.1038/ncomms13901 | Figure 1 a | 10.1007/s11664-013-2819-1 | 손지희 |  |  | BR
10.1126/science.aad3749 | Figure 1(a) | 10.1002/adfm.201000878 | 손지희 |  |  | BR
10.1038/nature11439 | Figure 1(b) | 10.1021/ja301245b | 손지희 |  |  | BR
10.1002/adma.201501030 | Figure 1(b) | 10.1063/1.2180432 | 손지희 |  |  | BR
10.1126/science.1159725 | Figure 1(b) | 10.1021/acs.chemmater.6b02308 | 손지희 |  |  | BR
10.1103/PhysRevLett.108.166601 | Figure 1(d) | 10.1088/0957-4484/24/28/285702 | 손지희 |  |  | BR
10.1063/1.4916947 | Figure 1(d) | 10.1063/1.4890320 | 손지희 |  |  | BR
10.1063/1.4916947 | Figure 1(d) | 10.1016/j.physb.2007.02.067 | 손지희 |  |  | BR
10.1039/c4ee03042g | Figure 1(d) | 10.1021/jp103697s | 손지희 |  |  | BR
10.1002/adfm.201201221 | Figure 1(e) | 10.1021/acs.chemmater.5b04365 | 손지희 |  |  | BR
10.1039/c5ee01147g | Figure 1(f) | 10.1021/ja301772w | 손지희 |  |  | BR
10.1021/nl201206d | Figure 1(f) | 10.1016/j.jallcom.2013.03.062 | 손지희 |  |  | BR
10.3365/eml.2010.12.201 | Figure 10 | 10.2320/matertrans.47.1058 | 손지희 |  |  | BR
10.1007/s11664-013-2819-1 | Figure 10 | 10.1021/cm200560s | 손지희 |  |  | BR
10.1002/adfm.201000878 | Figure 10 | 10.1002/aenm.201500411 | 손지희 |  |  | BR
10.1021/ja301245b | Figure 10 | 10.1007/s11664-013-2832-4 | 손지희 |  |  | BR
10.1063/1.2180432 | Figure 10 | 10.1021/ja500860m | 손지희 |  |  | BR
10.1021/acs.chemmater.6b02308 | Figure 10(a) | 10.1088/0957-4484/24/21/215401 | 손지희 |  |  | BR
10.1088/0957-4484/24/28/285702 | Figure 11 | 10.1016/j.physb.2006.10.001 | 손지희 |  |  | BR
10.1063/1.4890320 | Figure 11 | 10.1038/nmat1154 | 손지희 |  |  | BR
10.1016/j.physb.2007.02.067 | Figure 11 | 10.1126/science.aaa4166 | 손지희 |  |  | BR
10.1021/jp103697s | Figure 11 | 10.1038/ncomms13828 | 손지희 |  |  | BR
10.1016/j.physb.2007.02.067 | Figure 11 | 10.1038/nature13184 | 손지희 |  |  | BR
10.1021/acs.chemmater.5b04365 | Figure 11(a) | 10.1038/nature09996 | 손지희 |  |  | BR
10.1021/ja301772w | Figure 11(f) | 10.1073/pnas.1403601111 | 손지희 |  |  | BR
10.1016/j.jallcom.2013.03.062 | Figure 12 | 10.1038/srep03212 | 손지희 |  |  | BR
10.2320/matertrans.47.1058 | Figure 12 | 10.1038/ncomms5515 | 손지희 |  |  | BR
10.1021/cm200560s | Figure 12 | 10.1021/ja504896a | 손지희 |  |  | BR
10.1002/aenm.201500411 | Figure 12(a) | 10.1109/ICT.2007.4569410 | 손지희 |  |  | BR
10.1007/s11664-013-2832-4 | Figure 13(f) | 10.1038/nature08088 | 손지희 |  |  | BR
10.1021/ja500860m | Figure 13(f) | 10.1021/nl8026795 | 손지희 |  |  | BR
10.1088/0957-4484/24/21/215401 | Figure 14 | 10.1038/ncomms9144 | 손지희 |  |  | BR
10.1016/j.physb.2006.10.001 | Figure 16 | 10.1002/aenm.201501047 | 손지희 |  |  | BR
10.1038/nmat1154 | Figure 1a | 10.1039/c2ee21536e | 손지희 |  |  | BR
10.1126/science.aaa4166 | Figure 1C | 10.1002/anie.200600865 | 손지희 |  |  | BR
10.1038/ncomms13828 | Figure 1d | 10.1007/s11664-009-0735-1 | 손지희 |  |  | BR
10.1038/nature13184 | Figure 1e | 10.1063/1.4918311 | 손지희 |  |  | BR
10.1038/nature09996 | Figure 2 | 10.1038/NMAT3273 | 손지희 |  |  | BR
10.1073/pnas.1403601111 | Figure 2 | 10.1063/1.3427427 | 손지희 |  |  | BR
10.1038/srep03212 | Figure 2 | 10.1007/s40243-014-0026-5 | 손지희 |  |  | BR
10.1038/ncomms5515 | Figure 2 | 10.1126/science.1156446 | 손지희 |  |  | BR
10.1021/ja504896a | Figure 2 | 10.1038/nature06458 | 손지희 |  |  | BR
10.1109/ICT.2007.4569410 | Figure 2 (d) | 10.1038/35098012 | 손지희 |  |  | BR
10.1038/nature08088 | Figure 2 d | 10.1109/ICT.2003.1287440 | 손지희 |  |  | BR
10.1021/nl8026795 | Figure 2(_e) | 10.1063/1.2981516 | 손지희 |  |  | BR
10.1038/ncomms9144 | Figure 2(a) | 10.1109/ICT.2003.1287500 | 손지희 |  |  | BR
10.1002/aenm.201501047 | Figure 2(a) | 10.1126/science.287.5455.1024 | 손지희 |  |  | BR
10.1039/c2ee21536e | Figure 2(d) | 10.1088/0957-4484/19/24/245707 | 손지희 |  |  | BR
10.1002/anie.200600865 | Figure 2(d) | 10.1063/1.4869220 | 손지희 |  |  | BR
10.1007/s11664-009-0735-1 | Figure 2(d) | 10.1007/s11837-016-2060-5 | 손지희 |  |  | BR
10.1063/1.4918311 | Figure 2(d) | 10.1126/science.1092963 | 손지희 |  |  | BR
10.1038/NMAT3273 | Figure 2(d) | 10.1038/am.2014.39 | 손지희 |  |  | BR
10.1063/1.3427427 | Figure 2(f) | 10.1021/nl102931z | 손지희 |  |  | BR
10.1021/nl201206d | Figure 2(f) | 10.1002/aenm.201400486 | 손지희 |  |  | BR
10.1007/s40243-014-0026-5 | Figure 2(f) | 10.1016/S1002-0721(14)60543-3 | 손지희 |  |  | BR
10.1038/nature08088 | Figure 2d | 10.1002/aelm.201500228 | 손지희 |  |  | BR
10.1126/science.1156446 | Figure 2E | 10.1007/s11664-009-0698-2 | 손지희 |  |  | BR
10.1038/nature06458 | Figure 3 | 10.1063/1.3027060 | 손지희 |  |  | BR
10.1038/35098012 | Figure 3 | 10.1021/ja7110652 | 손지희 |  |  | BR
10.1109/ICT.2003.1287440 | Figure 3 | 10.1002/anie.200803934 | 손지희 |  |  | BR
10.1063/1.2981516 | Figure 3 | 10.1063/1.4896520 | 손지희 |  |  | BR
10.1109/ICT.2003.1287500 | Figure 3 | 10.1038/am.2015.91 | 손지희 |  |  | BR
10.1126/science.287.5455.1024 | Figure 3 | 10.1039/c4ta01554a | 손지희 |  |  | BR
10.1088/0957-4484/19/24/245707 | Figure 3 (a) | 10.1016/j.nanoen.2012.02.010 | 손지희 |  |  | BR
10.1063/1.4869220 | Figure 3(a) | 10.1016/j.jallcom.2012.08.041 | 손지희 |  |  | BR
10.1007/s11837-016-2060-5 | Figure 3(b) | 10.1021/jacs.5b07856 | 손지희 |  |  | BR
10.1126/science.1092963 | Figure 3(c) | 10.1002/adma.201203764 | 손지희 |  |  | BR
10.1038/am.2014.39 | Figure 3(c) | 10.1021/nl202935k | 손지희 |  |  | BR
10.1021/nl102931z | Figure 3(C) | 10.1038/NCHEM.955 | 손지희 |  |  | BR
10.1002/aenm.201400486 | Figure 3(d) | 10.1002/aenm.201200970 | 손지희 |  |  | BR
10.1016/S1002-0721(14)60543-3 | Figure 3(d) | 10.1039/c0ee00456a | 손지희 |  |  | BR
10.1002/aelm.201500228 | Figure 3(d) | 10.1111/j.1551-2916.2012.05284.x | 손지희 |  |  | BR
10.1007/s11664-009-0698-2 | Figure 3(d) | 10.1063/1.4893236 | 손지희 |  |  | BR
10.1063/1.3027060 | Figure 3(d) | 10.1016/j.jssc.2009.07.004 | 손지희 |  |  | BR
10.1021/ja7110652 | Figure 3(d) | 10.1103/PhysRevB.87.144104 | 손지희 |  |  | BR
10.1063/1.3027060 | Figure 3(d) | 10.1038/am.2012.52 | 손지희 |  |  | BR
10.1002/anie.200803934 | Figure 3(d) | 10.1039/c3ee43438a | 손지희 |  |  | BR
10.1063/1.4896520 | Figure 3(d) | 10.1021/nl504624r | 손지희 |  |  | BR
10.1038/am.2015.91 | Figure 3(d) | 10.1063/1.4824353 | 손지희 |  |  | BR
10.1039/c4ta01554a | Figure 3(f) | 10.1016/j.jallcom.2004.10.002 | 손지희 |  |  | BR
10.1016/j.nanoen.2012.02.010 | Figure 3(f) | 10.1039/C5TC01429H | 손지희 |  |  | BR
10.1016/j.jallcom.2012.08.041 | Figure 3(g) | 10.4028/www.scientific.net/AMR.66.17 | 손지희 |  |  | BR
10.1021/jacs.5b07856 | Figure 3, middle column | 10.1063/1.2803847 | 손지희 |  |  | BR
10.1002/adma.201203764 | Figure 3F | 10.1016/j.jallcom.2017.02.295 | 손지희 |  |  | BR
10.1021/nl202935k | Figure 3F | 10.1021/ja8089334 | 손지희 |  |  | BR
10.1038/NCHEM.955 | Figure 4 | 10.1016/j.jallcom.2017.02.181 | 손지희 |  |  | BR
10.1002/aenm.201200970 | Figure 4 | 10.1002/adma.201605140 | 손지희 |  |  | JC
10.1039/c0ee00456a | Figure 4 | 10.1039/c4nr00191e | 손지희 |  |  | JC
10.1111/j.1551-2916.2012.05284.x | Figure 4 | 10.1021/cm5042138 | 손지희 |  |  | JC
10.1063/1.4893236 | Figure 4 | 10.1039/c4cp02091j | 손지희 |  |  | JC
10.1016/j.jssc.2009.07.004 | Figure 4 | 10.3390/ma8030959 | 손지희 |  |  | JC
10.1103/PhysRevB.87.144104 | Figure 4 | 10.1063/1.3029774 | 손지희 |  |  | JC
10.1039/c0ee00456a | Figure 4 | 10.1063/1.2936277 | 손지희 |  |  | JC
10.1038/am.2012.52 | Figure 4 | 10.1103/PhysRevB.90.085118 | 손지희 |  |  | JC
10.1039/c3ee43438a | Figure 4 | 10.1039/c1ee02465e | 손지희 |  |  | JC
10.1021/nl504624r | Figure 4 | 10.1002/aenm.201401391 | 손지희 |  |  | JC
10.1063/1.4824353 | Figure 4 | 10.1063/1.1863440 | 손지희 |  |  | JC
10.1016/j.jallcom.2004.10.002 | Figure 4 | 10.1021/nl2034859 | 손지희 |  |  | JC
10.1039/C5TC01429H | Figure 4 | 10.1063/1.2425007 | 손지희 |  |  | JC
10.4028/www.scientific.net/AMR.66.17 | Figure 4 | 10.1073/pnas.1424388112 | 손지희 |  |  | JC
10.1063/1.2803847 | Figure 4 | 10.1021/nl101156v | 손지희 |  |  | JC
10.1016/j.jallcom.2017.02.295 | Figure 4 | 10.1021/ja306527n | 손지희 |  |  | JC
10.1021/ja8089334 | Figure 4 (d) | 10.1002/adfm.201600718 | 손지희 |  |  | JC
10.1016/j.jallcom.2017.02.181 | Figure 4 (g) | 10.1038/ncomms10892 | 손지희 |  |  | JC
10.1002/adma.201605140 | Figure 4 e | 10.1063/1.4749806 | 손지희 |  |  | JC
10.1039/c4nr00191e | Figure 4(a) | 10.1021/nl400319u | 손지희 |  |  | JC
10.1021/cm5042138 | Figure 4(a) | 10.1063/1.4807771 | 손지희 |  |  | JC
10.1039/c4cp02091j | Figure 4(a) | 10.1016/j.jssc.2006.12.010 | 손지희 |  |  | JC
10.3390/ma8030959 | Figure 4(b) | 10.1007/s11664-012-2280-6 | 손지희 |  |  | JC
10.1063/1.3029774 | Figure 4(b) | 10.1002/aenm.201100338 | 손지희 |  |  | JC
10.1063/1.2936277 | Figure 4(b) | 10.1039/c3ee40482j | 손지희 |  |  | JC
10.1103/PhysRevB.90.085118 | Figure 4(c) | 10.1016/j.jallcom.2015.03.117 | 손지희 |  |  | JC
10.1039/c1ee02465e | Figure 4(c) | 10.1021/acsnano.6b03696 | 박수지 |  |  | JC
10.1002/aenm.201401391 | Figure 4(d) | 10.1007/s13391-012-2207-7 | 박수지 |  |  | JC
10.1063/1.1863440 | Figure 4(d) | 10.1088/0957-4484/24/34/345705 | 박수지 |  |  | JC
10.1021/nl2034859 | Figure 4(d) | 10.1039/c4ta01643b | 박수지 |  |  | JC
10.1063/1.2425007 | Figure 4(d) | 10.1088/0022-3727/45/11/115302 | 박수지 |  |  | BR
10.1073/pnas.1424388112 | Figure 4(D) | 10.1088/1674-1056/21/10/106101 | 박수지 |  |  | BR
10.1021/nl101156v | Figure 4(e) | 10.1063/1.4896435 | 박수지 |  |  | JC
10.1021/ja306527n | Figure 4(f) | 10.1039/c1jm13888j | 박수지 |  |  | JC
10.1002/adfm.201600718 | Figure 4(f) | 10.1039/c2jm16369a | 임혜진 |  |  | JC
10.1038/ncomms10892 | Figure 4d | 10.1088/0022-3727/41/20/205403 | 임혜진 |  |  | JC
10.1063/1.4749806 | Figure 4d | 10.1016/j.jssc.2009.05.024 | 임혜진 |  |  | JC
10.1021/nl400319u | Figure 4E | 10.1016/S0925-8388(02)00917-9 | 임혜진 |  |  | JC
10.1063/1.4807771 | Figure 5 | 10.1016/j.nanoen.2015.02.008 | 임혜진 |  |  | JC
10.1063/1.4807771 | Figure 5 | 10.1039/C6TA09189J | 임혜진 |  |  | JC
10.1016/j.jssc.2006.12.010 | Figure 5 | 10.1021/jacs.5b07284 | 임혜진 |  |  | JC
10.1007/s11664-012-2280-6 | Figure 5 | 10.1103/PhysRevB.91.165104 | 박수지 |  |  | JC
10.1002/aenm.201100338 | Figure 5 | 10.1007/s11664-012-2356-3 | 박수지 |  |  | JC
10.1039/c3ee40482j | Figure 5 | 10.1002/aenm.201000072 | 박수지 |  |  | JC
10.1016/j.jallcom.2015.03.117 | Figure 5 | 10.1021/cm802367f | 박수지 |  |  | JC
10.1021/acsnano.6b03696 | Figure 5 | 10.1021/nl203389x | 박수지 |  |  | JC
10.1007/s13391-012-2207-7 | Figure 5 | 10.1039/c5ra19469e | 박수지 |  |  | JC
10.1088/0957-4484/24/34/345705 | Figure 5 | 10.1002/adfm.201602652 | 박수지 |  |  | JC
10.1039/c4ta01643b | Figure 5 | 10.1016/j.jallcom.2015.04.073 | 박수지 |  |  | JC
10.1088/0022-3727/45/11/115302 | Figure 5 | 10.1039/c3ta12623d | 박수지 |  |  | JC
10.1088/1674-1056/21/10/106101 | Figure 5 | 10.1002/aenm.201100149 | 박수지 |  |  | SJP
10.1063/1.4896435 | Figure 5 | 10.1021/ic5010243 | 박수지 |  |  | SJP
10.1039/c1jm13888j | Figure 5 | 10.1007/s11664-013-2822-6 | 박수지 |  |  | SJP
10.1039/c2jm16369a | Figure 5 | 10.1103/PhysRevB.87.045203 | 박수지 |  |  | SJP
10.1088/0022-3727/41/20/205403 | Figure 5 | 10.1039/c5tc03068d | 박수지 |  |  | SJP
10.1016/j.jssc.2009.05.024 | Figure 5 | 10.1038/ncomms4640 | 박수지 |  |  | SJP
10.1016/S0925-8388(02)00917-9 | Figure 5 | 10.1002/aenm.201401977 | 박수지 |  |  | SJP
10.1016/j.nanoen.2015.02.008 | Figure 5 | 10.1557/PROC-1267-DD04-11 | 박수지 |  |  | SJP
10.1039/C6TA09189J | Figure 5 (d) | 10.1063/1.3138803 | 박수지 |  |  | SJP
10.1021/jacs.5b07284 | Figure 5(a) | 10.1007/s11664-014-3076-7 | 박수지 |  |  | SJP
10.1103/PhysRevB.91.165104 | Figure 5(a) | 10.1002/aenm.201100613 | 박수지 |  |  | SJP
10.1007/s11664-012-2356-3 | Figure 5(b) | 10.1016/j.ssi.2014.03.025 | 박수지 |  |  | SJP
10.1002/aenm.201000072 | Figure 5(b) | 10.1063/1.4963779 | 박수지 |  |  | SJP
10.1021/cm802367f | Figure 5(b) | 10.1007/s11664-016-5088-y | 박수지 |  |  | SJP
10.1021/nl203389x | Figure 5(c) | 10.1109/ICT.2006.331355 | 박수지 |  |  | SJP
10.1039/c5ra19469e | Figure 5(c) | https://www.komatsu.jp/en/aboutus/innovation/technology/techreport [KOMATSU TECHNICAL REPORT 49, 152 (2003)] | 박수지 |  |  | SJP
10.1002/adfm.201602652 | Figure 5(d) | 10.1016/j.physb.2005.04.017 | 박수지 |  |  | SJP
10.1016/j.jallcom.2015.04.073 | Figure 5(d) | 10.1016/j.intermet.2007.02.009 | 박수지 |  |  | SJP
10.1007/s11664-009-0735-1 | Figure 5(d) | 10.1088/0022-3727/40/2/035 | 박수지 |  |  | SJP
10.1039/c3ta12623d | Figure 5(e) | 10.1002/adfm.201001307 | 박수지 |  |  | SJP
10.1002/aenm.201100149 | Figure 5(f) | 10.1063/1.2172705 | 임혜진 |  |  | SJP
10.1021/ic5010243 | Figure 5(left) | 10.1002/adfm.200800298 | 임혜진 |  |  | SJP
10.1007/s11664-013-2822-6 | Figure 6 | 10.1039/c6ta06445k | 임혜진 |  |  | SJP
10.1103/PhysRevB.87.045203 | Figure 6 | 10.1021/jacs.6b09568 | 임혜진 |  |  | SJP
10.1039/c5tc03068d | Figure 6 | 10.1039/c1ee01928g | 임혜진 |  |  | SJP
10.1038/ncomms4640 | Figure 6 | https://www.semanticscholar.org/paper/Enhancing-Figure-of-Merit-of-Bi0.5Sb1.5Te3-Through-Hsu-Huang/a428cd2a5d6376394266fafcd74b6afa30b73121 | 임혜진 |  |  | SJP
10.1002/aenm.201401977 | Figure 6 | 10.1016/j.jallcom.2013.03.167 | 임혜진 |  |  | SJP
10.1557/PROC-1267-DD04-11 | Figure 6 | 10.1039/c5ee02979a | 박수지 |  |  | SJP
10.1063/1.3138803 | Figure 6 | 10.1016/j.jallcom.2007.05.063 | 박수지 |  |  | SJP
10.1007/s11664-014-3076-7 | Figure 6 | 10.3938/jkps.66.1726 | 박수지 |  |  | SJP
10.1002/aenm.201100613 | Figure 6 | 10.1039/c3ra23197f | 박수지 |  |  | SJP
10.1016/j.ssi.2014.03.025 | Figure 6 | 10.3938/jkps.65.696 | 박수지 |  |  | SJP
10.1063/1.4963779 | Figure 6 | 10.1007/s11664-014-3485-7 | 박수지 |  |  | SJP
10.1007/s11664-016-5088-y | Figure 6 | 10.3938/jkps.64.1692 | 박수지 |  |  | SJP
10.1109/ICT.2006.331355 | Figure 6 | 10.1016/j.intermet.2013.04.018 | 박수지 |  |  | SJP
https://www.komatsu.jp/en/aboutus/innovation/technology/techreport [KOMATSU TECHNICAL REPORT 49, 152 (2003)] | Figure 6 | 10.1021/jacs.6b08382 | 박수지 |  |  | SJP
10.1016/j.physb.2005.04.017 | Figure 6 | 10.1016/j.jssc.2016.02.012 | 박수지 |  |  | SJP
10.1016/j.intermet.2007.02.009 | Figure 6 | 10.1002/aelm.201600019 | 박수지 |  |  | SJP
10.1088/0022-3727/40/2/035 | Figure 6 | 10.1016/j.tsf.2007.02.053 | 박수지 |  |  | SJP
10.1002/adfm.201001307 | Figure 6 | 10.1143/JJAP.46.3309 | 박수지 |  |  | SJP
10.1063/1.2172705 | Figure 6 | 10.1088/0953-8984/14/34/318 | 박수지 |  |  | SJP
10.1002/adfm.200800298 | Figure 6 | 10.1016/j.jallcom.2004.01.018 | 박수지 |  |  | SJP
10.1039/c6ta06445k | Figure 6 | 10.1016/j.jallcom.2007.01.015 | 박수지 |  |  | SJP
10.1021/jacs.6b09568 | Figure 6 (d) | 10.1002/adma.201605887 | 박수지 |  |  | SJP
10.1039/c1ee01928g | Figure 6(a) | 10.1039/c6ee02674e | 박수지 |  |  | SJP
https://www.semanticscholar.org/paper/Enhancing-Figure-of-Merit-of-Bi0.5Sb1.5Te3-Through-Hsu-Huang/a428cd2a5d6376394266fafcd74b6afa30b73121 | Figure 6(b) | 10.1016/j.jallcom.2010.03.170 | 박수지 |  |  | SJP
10.1016/j.jallcom.2013.03.167 | Figure 6(d) | 10.1021/ja910762q | 박수지 |  |  | SJP
10.1039/c5ee02979a | Figure 7 | 10.1039/c3ce40643a | 박수지 |  |  | SJP
10.1039/c5ee02979a | Figure 7 | 10.1021/jacs.6b07010 | 박수지 |  |  | SJP
10.1016/j.jallcom.2007.05.063 | Figure 7 | 10.1039/c3ta11825h | 박수지 |  |  | SJP
10.3938/jkps.66.1726 | Figure 7 | 10.1039/c5cp05151g | 임혜진 |  |  | SJP
10.1039/c3ra23197f | Figure 7 | 10.1021/nn2017183 | 임혜진 |  |  | SJP
10.3938/jkps.65.696 | Figure 7 | 10.1002/adfm.201402663 | 임혜진 |  |  | BR
10.1007/s11664-014-3485-7 | Figure 7 | 10.3938/jkps.64.1416 | 임혜진 |  |  | SJP
10.3938/jkps.64.1692 | Figure 7 | 10.1039/c5tc02219c | 임혜진 |  |  | SJP
10.1016/j.intermet.2013.04.018 | Figure 7 | 10.1002/pssa.201228589 | 임혜진 |  |  | SJP
10.1021/jacs.6b08382 | Figure 7 | 10.1103/PhysRevB.82.115209 | 임혜진 |  |  | SJP
10.1016/j.jssc.2016.02.012 | Figure 7 | 10.1063/1.3517088 | 임혜진 |  |  | SJP
10.1002/aelm.201600019 | Figure 7 | 10.1016/j.jallcom.2013.01.038 | 임혜진 |  |  | SJP
10.1016/j.tsf.2007.02.053 | Figure 7 | 10.1021/cm504112m | 임혜진 |  |  | SJP
10.1143/JJAP.46.3309 | Figure 7 | 10.1021/jacs.5b00837 | 임혜진 |  |  | SJP
10.1088/0953-8984/14/34/318 | Figure 7 | 10.1073/pnas.1305735110 | 임혜진 |  |  | SJP
10.1016/j.jallcom.2004.01.018 | Figure 7 | 10.1007/s13391-014-4149-8 | 임혜진 |  |  | SJP
10.1016/j.jallcom.2007.01.015 | Figure 7 | 10.1039/c4ta00072b | 임혜진 |  |  | SJP
10.1002/adma.201605887 | Figure 7 | 10.1016/j.mseb.2008.12.029 | 임혜진 |  |  | SJP
10.1039/c6ee02674e | Figure 7 (a) | 10.2320/matertrans1989.33.851 | 임혜진 |  |  | SJP
10.1016/j.jallcom.2010.03.170 | Figure 7(a) | 10.1016/j.actamat.2009.02.026 | 임혜진 |  |  | SJP
10.1021/ja910762q | Figure 7(b) | 10.1016/j.actamat.2010.03.025 | 임혜진 |  |  | SJP
10.1039/c3ce40643a | Figure 7(d) | 10.1021/jacs.6b09222 | 임혜진 |  |  | SJP
10.1021/jacs.6b07010 | Figure 7(d) | 10.1038/am.2013.86 | 임혜진 |  |  | SJP
10.1039/c3ta11825h | Figure 7(g) | 10.1103/PhysRevB.83.195209 | 임혜진 |  |  | BR
10.1039/c5cp05151g | Figure 7(j) | 10.1088/0022-3727/41/18/185103 | 임혜진 |  |  | BR
10.1021/nn2017183 | Figure 7d | 10.1088/0953-8984/26/44/445002 | 임혜진 |  |  | BR
10.1002/adfm.201402663 | Figure 8 | 10.1038/am.2016.67 | 임혜진 |  |  | BR
10.3938/jkps.64.1416 | Figure 8 | 10.1103/PhysRevB.85.125207 | 임혜진 |  |  | BR
10.1039/c5tc02219c | Figure 8 | 10.1007/s11664-013-2500-8 | 임혜진 |  |  | BR
10.1002/pssa.201228589 | Figure 8 | 10.1007/s11664-015-4251-1 | 임혜진 |  |  | BR
10.1103/PhysRevB.82.115209 | Figure 8 | 10.1557/jmr.2015.124 | 임혜진 |  |  | BR
10.1063/1.3517088 | Figure 8 | 10.1016/j.jcrysgro.2006.10.270 | 임혜진 |  |  | BR
10.1016/j.jallcom.2013.01.038 | Figure 8 | 10.1109/ICT.2007.4569472 | 임혜진 |  |  | BR
10.1021/cm504112m | Figure 8 | 10.1109/ICT.1998.740395 | 임혜진 |  |  | BR
10.1021/jacs.5b00837 | Figure 8 | 10.1023/A:1012473428845 | 임혜진 |  |  | BR
10.1073/pnas.1305735110 | Figure 8 | 10.1021/ja0647811 | 임혜진 |  |  | BR
10.1007/s13391-014-4149-8 | Figure 8 | 10.1063/1.2951888 | 임혜진 |  |  | BR
10.1039/c4ta00072b | Figure 8 | 10.1039/c3ta12508d | 임혜진 |  |  | BR
10.1016/j.mseb.2008.12.029 | Figure 8 | 10.1021/cm803437x | 임혜진 |  |  | BR
10.2320/matertrans1989.33.851 | Figure 8 | 10.1021/ja111199y | 임혜진 |  |  | BR
10.1016/j.actamat.2009.02.026 | Figure 8 | 10.1038/s41563-021-01064-6 | 임혜진 |  |  | BR
10.1016/j.actamat.2010.03.025 | Figure 8 | 10.1126/science.aaq1479 | 임혜진
10.1021/jacs.6b09222 | Figure 8 f | 10.1016/j.joule.2019.01.001 | 임혜진 |  |  | BR
10.1038/am.2013.86 | Figure 8(a) | 10.1063/1.4965865 | 임혜진 |  |  | BR
10.1103/PhysRevB.83.195209 | Figure 8(a) | 10.1038/s41467-021-21391-1 | 임혜진 |  |  | BR
10.1088/0022-3727/41/18/185103 | Figure 8(a) | 10.1038/s41467-018-04958-3 | 임혜진 |  |  | BR
10.1088/0953-8984/26/44/445002 | Figure 8(b) | 10.1038/nnano.2016.182 | 임혜진 |  |  | BR
10.1038/am.2016.67 | Figure 8(d) | 10.1038/ncomms12167 | 임혜진 |  |  | BR
10.1103/PhysRevB.85.125207 | Figure 9 | 10.1038/s41467-019-10476-7 | 임혜진 |  |  | BR
10.1007/s11664-013-2500-8 | Figure 9 | 10.1126/sciadv.abf2738 | 임혜진 |  |  | BR
10.1007/s11664-015-4251-1 | Figure 9 | 10.1126/science.abb3517 | 임혜진 |  |  | BR
10.1557/jmr.2015.124 | Figure 9 | 10.1126/science.aax5123 | 임혜진 |  |  | BR
10.1016/j.jcrysgro.2006.10.270 | Figure 9 | 10.1126/science.abe1292 | 임혜진 |  |  | BR
10.1109/ICT.2007.4569472 | Figure 9 | 10.1126/science.aax7792 | 박수지 |  |  | BR
10.1109/ICT.1998.740395 | Figure 9 | 10.1039/d0ee02638g | 박수지 |  |  | BR
10.2320/matertrans1989.33.851 | Figure 9 | 10.1039/d0ee03459b | 류병기
10.2320/matertrans1989.33.851 | Figure 9 | 10.1039/d0ee02791j
10.1023/A:1012473428845 | Figure 9 | 10.1039/d0ee01349h
10.1021/ja0647811 | Figure 9 | 10.1039/c9ee01137d
10.1063/1.2951888 | Figure 9 | 10.1039/c9ee03087e
10.1039/c3ta12508d | Figure 9 | 10.1039/c9ee03897c
10.1021/cm803437x | Figure 9(b) | 10.1039/c8ee03386b
10.1021/ja111199y | Fugure 5 (b) | 10.1039/c9ee02044f
10.1039/c6ee00322b
10.1039/c6ee02017h
10.1039/c7ee00098g
10.1039/c7ee01193h
10.1039/c7ee01871a
10.1039/c7ee02530k
10.1039/c7ee02677c
10.1039/c8ee00112j
10.1039/c8ee00290h
10.1039/c8ee01151f
10.1039/c8ee01755g
10.1039/c8ee03162b
10.1039/c9ee00317g
10.1039/c5ee03366g
10.1039/c5ee02600h
10.1039/c5ee02423d
10.1039/c4ee01463d
10.1039/c3ee41935e
10.1038/s41563-021-01064-6 | Figure 5 | 10.1016/j.joule.2019.10.010
10.1126/science.aaq1479 | Figure 1(a) | 10.1002/adfm.201906143 | 류병기 |  |  | BR
10.1016/j.joule.2019.01.001 | Figure 1 | 10.1002/aenm.201800659 | 류병기 |  |  | BR
10.1063/1.4965865 | FIG. 15 | 10.1002/adfm.202005202 | 류병기 |  |  | BR
|  | 10.1002/adfm.201910059 | 박수지 |  |  | SJP
10.1002/adma.201905210
10.1002/aenm.201502269
10.1002/aenm.202003304
10.1002/aenm.201900354
10.1002/aenm.202002588
10.1002/adfm.201801617
10.1002/aenm.201803072
10.1002/adfm.202007340
10.1002/aenm.201902986
10.1002/adfm.202005479
10.1002/adma.202003730
10.1002/aenm.201803249
10.1002/adfm.201803617
10.1002/adma.201703148
10.1002/aenm.201602582
10.1002/adma.202005612
10.1038/s41467-021-21391-1 | Figure 2 | 10.1002/adfm.201806613
10.1038/s41467-021-21391-1 | Figure 2 | 10.1002/adfm.201807235 | 박성진 |  |  | BR
10.1038/s41467-018-04958-3 | Figure 6(c) | 10.1002/adfm.201903157 | 박성진 |  |  | BR
10.1038/nnano.2016.182 | Figure 3 | 10.1002/adma.201705942 | 박성진 |  |  | BR
10.1038/ncomms12167 | Figure 5(a) | 10.1002/adma.201903387 | 박성진 |  |  | BR
10.1038/s41467-019-10476-7 | Figure 6 | 10.1002/aenm.201601450 | 박성진 |  |  | BR
10.1126/sciadv.abf2738 | Figure 3 | 10.1002/aenm.201700446 | 박성진 |  |  | BR
10.1126/science.abb3517 | Figure 4 | 10.1002/aenm.201800087 | 박성진 |  |  | BR
10.1126/science.aax5123 | Figure 6(a) | 10.1002/aenm.201802116 | 박성진 |  |  | BR
10.1126/science.abe1292 | Figure 4(d) | 10.1002/aenm.201803242 | 박성진 |  |  | BR
10.1126/science.aax7792 | Figure 4(f) | 10.1002/aenm.201901334 | 박성진 |  |  | BR
10.1039/d0ee02638g | Figure 5(f) | 10.1002/aenm.202000757 | 박성진 |  |  | BR
10.1039/d0ee03459b | Figure 9(b) | 10.1038/s41467-018-08223-5 | 박성진 |  |  | BR
10.1039/d0ee02791j | Figure 2(d) | 10.1038/nature23667 | 박성진 |  |  | BR
10.1039/d0ee01349h | Figure 2(a) |  | 박성진 |  |  | BR
10.1039/c9ee01137d | Figure 6(a) |  | 박성진 |  |  | BR
10.1039/c9ee03087e | Figure 8 |  | 박성진 |  |  | BR
10.1039/c9ee03897c | Figure 6(c) |  | 박성진 |  |  | BR
10.1039/c8ee03386b | Figure 7(c) |  | 박성진 |  |  | BR
10.1039/c9ee02044f | Figure 6(h) |  | 박성진 |  |  | BR
10.1039/c6ee00322b | Figure 5 |  | 박성진 |  |  | BR
10.1039/c6ee02017h | Figure 1(b) |  | 박성진 |  |  | BR
10.1039/c7ee00098g | Figure 4(b) |  | 박성진 |  |  | BR
10.1039/c7ee01193h | Figure 5(b) |  | 박성진 |  |  | BR
10.1039/c7ee01871a | Figure 1(b) |  | 박성진 |  |  | BR
10.1039/c7ee02530k | Figure 3 |  | 박성진 |  |  | BR
10.1039/c7ee02677c | Figure 14 |  | 박성진 |  |  | BR
10.1039/c8ee00112j | Figure 5(a) |  | 박성진 |  |  | BR
10.1039/c8ee00290h | Figure 17 |  | 박성진 |  |  | BR
10.1039/c8ee01151f | Figure 8(c) |  | 박성진 |  |  | BR
10.1039/c8ee01755g | Figure 4(c) |  | 박성진 |  |  | BR
10.1039/c8ee03162b | Figure 6 |  | 박성진 |  |  | BR
10.1039/c9ee00317g | Figure 6(a) |  | 박성진 |  |  | BR
10.1039/c5ee03366g | Figure 6(a) |  | 박성진 |  |  | BR
10.1039/c5ee02600h | Figure 1 |  | 박성진 |  |  | BR
10.1039/c5ee02423d | Figure 11(a) |  | 박성진 |  |  | BR
10.1039/c4ee01463d | Figure 9(a) |  | 박성진 |  |  | BR
10.1039/c3ee41935e | Figure 4(e) |  | 박성진 |  |  | BR
10.1016/j.joule.2019.10.010 | Figure 4(h) |  | 박성진 |  |  | BR
10.1002/adfm.201906143 | Figure 6(c) |  | 박성진 |  |  | BR
10.1002/aenm.201800659 | Figure 7(a) |  | 박성진 |  |  | BR
10.1002/adfm.202005202 | Figure 6(d) |  | 박성진 |  |  | BR
10.1002/adfm.201910059 | Figure 8(a) |  | 박성진 |  |  | BR
10.1002/adma.201905210 | Figure 7(c) |  | 박성진 |  |  | BR
10.1002/aenm.201502269 | Figure 4(a) |  | 박성진 |  |  | BR
10.1002/aenm.202003304 | Figure 5(c) |  | 박성진 |  |  | BR
10.1002/aenm.201900354 | Figure 6(a) |  | 박성진 |  |  | BR
10.1002/aenm.202002588 | Figure 5(c) |  | 박성진 |  |  | BR
10.1002/adfm.201801617 | Figure 5(d) |  | 박성진 |  |  | BR
10.1002/aenm.201803072 | Figure 6(a) |  | 박성진 |  |  | BR
10.1002/adfm.202007340 | Figure 3(f) |  | 박성진 |  |  | BR
10.1002/aenm.201902986 | Figure 5(c) |  | 박성진 |  |  | BR
10.1002/adfm.202005479 | Figure 1(a) |  | 박성진 |  |  | BR
10.1002/adma.202003730 | Figure 1(a) |  | 박성진 |  |  | BR
10.1002/aenm.201803249 | Figure 7(f) |  | 박성진 |  |  | BR
10.1002/adfm.201803617 | Figure 7(a) |  | 박성진 |  |  | BR
10.1002/adma.201703148 | Figure 1(c) |  | 박성진 |  |  | BR
10.1002/aenm.201602582 | Figure 10(a) |  | 박성진 |  |  | BR
10.1002/adma.202005612 | Figure 1(a) |  | 박성진 |  |  | BR
10.1002/adfm.201806613 | Figure 2(f) |  | 박성진 |  |  | BR
10.1002/adfm.201807235 | Figure 4(b) |  | 박성진 |  |  | BR
10.1002/adfm.201903157 | Figure 10(d) |  | 박성진 |  |  | BR
10.1002/adma.201705942 | Figure 2(f) |  | 박성진 |  |  | BR
10.1002/adma.201903387 | Figure 4(a) |  | 박성진 |  |  | BR
10.1002/aenm.201601450 | Figure 9(d) |  | 박성진 |  |  | BR
10.1002/aenm.201700446 | Figure 6(b) |  | 박성진 |  |  | BR
10.1002/aenm.201800087 | Figure 6(f) |  | 박성진 |  |  | BR
10.1002/aenm.201802116 | Figure S6 |  | 박성진 |  |  | BR
10.1002/aenm.201803242 | Figure 9(e) |  | 박성진 |  |  | BR
10.1002/aenm.201901334 | Figure 8(a) |  | 박성진 |  |  | BR
10.1002/aenm.202000757 | Figure 1(a) |  | 박성진 |  |  | BR
10.1038/s41467-018-08223-5 | Figure 5(b) |  | 박성진 |  |  | BR
10.1039/c9ee03897c | Figure 6(c) |  | 박성진 |  |  | BR
10.1038/nature23667 | Figure 3(d) |  | 박성진 |  |  | BR
|  |  | 류병기 |  |  | BR
Note on H1: byungkiryu: 논문에서, 데이터 디지털화 했던 ZT커브가 있었던 Figure의 번호// eg. Figure. 1(a) eg2. Figure. 4
Note on K76: Byungki Ryu: 전도도가 이상함. PF와 ZT로부터 전도도가 안노옴이상함.
Note on G90: Byungki Ryu: 전도도가 이상함. PF와 ZT로부터 전도도가 안노옴이상함.
Note on K169: Byungki Ryu: 계산논문
Note on G187: Byungki Ryu: 계산논문
Note on K227: Sungjin Park: Enhancing Figure of Merit of Bi0.5Sb1.5Te3 Through Nano-composite Approach
Note on G247: Sungjin Park: Enhancing Figure of Merit of Bi0.5Sb1.5Te3 Through Nano-composite Approach
Note on K279: byungkiryu: 온도를 잘못해서 다시적음. 그런데 논문 안의 ZT값이 너무 높은데 (20200910)
Note on G300: byungkiryu: 온도를 잘못해서 다시적음. 그런데 논문 안의 ZT값이 너무 높은데 (20200910)

## cate
Bi2Te3 | Bi2Te3 | GROUP | BASEMAT | Composition_by_element | Composition_detailed | GROUP | count |  | count
0 | 0 | PbTe | PbTe | PbTe SrTe NaTe | (PbTe)0.97(SrTe)0.02(Na2Te)0.01 | Bi2Te3 | 77 | PbTe | 73
0 | 0 | PbTe | PbTe | PbTe SrTe Na | (PbTe)0.96(SrTe)0.04Na0.02 | PbTe | 73 | GeTe | 27
0 | 0 | SiGe | SiGe | Si | 20nm Si nanowires | SKD | 48 | Bi2Te3 | 76
0 | 0 | HH | HH | FeNbHfSb | FeNb0.88Hf0.12Sb | Selenide | 35
0 | 0 | GeTe | GeTe | GePbTe | Ge0.87Pb0.13Te | Silicide | 29
0 | 0 | Cu2Q | M2Q | CuSTe | Cu2S0.52Te0.48 | GeTe | 27
0 | 0 | PbTe | PbTe | TlPbTe | Tl0.02Pb0.98Te | Telluride | 25
0 | 0 | PbTe | PbTe | AgPbSbTe | AgPb18SbTe20 | Cu2Q | 15
0 | 0 | Bi2Te3 | Bi2Te3 | BiSbTe | Bi0.3Sb1.7Te3 | AgSbQ2 | 12
0 | 0 | PbTe | PbTe | PbTe MgTe Na | (PbTe)0.96(MgTe)0.02Na0.04 | HH | 11
0 | 0 | PbTe | PbTe | PbTe PbI | (PbTe)0.998(PbI2)0.002 | SiGe | 7
0 | 0 | Bi2Te3 | Bi2Te3 | BiSbTe | Bi0.5Sb1.5Te3 + 25wt% Te | Sulfide | 6
0 | 0 | Element | Te | Te As | Te + As-doping | Oxide | 5
0 | 0 | Bi2Te3 | Bi2Te3 | CuBiTeSe | Cu0.01Bi2Te2.7Se0.3 | Mg3Sb2 | 5
0 | 0 | Silicide | Mg2Si | MgSiSb | Mg2Si0.3Sb0.7 | Zintl | 4
0 | 0 | Bi2Te3 | Bi2Te3 | BiTeSe | Bi2Te2.2Se0.8 | Ag2Q | 3
0 | 0 | PbTe | PbTe | PbTeSe | PbTe0.85Se0.15 | MgAgSb | 2
0 | 0 | PbTe | PbTe | PbTeNa | NaxPb1 xTe (0.5% < x < 2%) | clathrate | 2
0 | 0 | Bi2Te3 | Bi2Te3 | BiSbTe | BiSbTe alloy | etc | 1
0 | 0 | Selenide | In4Se3 | InSe | In4Se2.35 | Element | 1
0 | 0 | Zintl | Zn4Sb3 | ZnSb | Zn57.5Sb42.5
0 | 0 | Bi2Te3 | Bi2Te3 | BiTe/SbTe, BiTeSe | Bi2Te3/Sb2Te3 SLs(P), Bi2Te3/Bi2Te2.83Se0.17SLs(N)
0 | 0 | PbTe | PbTe | PbNaTe | Pb0.98Na0.02Te
0 | 0 | Zintl | Zintl | YbCdZnSb | CaAl2Si2-type Zintl CPs, YbCd1.6Zn0.4Sb2
0 | 0 | Sulfide | PbS | PbNaS CdS | Pb0.975Na0.025S+3mol% CdS
0 | 0 | Sulfide | PbS | PbNaS SrS | Pb0.975Na0.025S with 3.0 at. % SrS (A)
0 | 0 | Selenide | SnSe | SnSe | SnSe
0 | 0 | Selenide | SnSe | SnNaSe | Sn0.985Na0.015Se
0 | 0 | Bi2Te3 | Bi2Te3 | BiTeSe | BiTe2.7Se0.3
0 | 0 | Bi2Te3 | Bi2Te3 | BiSbTe | Bi0.5Sb1.5Te3
0 | 0 | Bi2Te3 | Bi2Te3 | BiAgTeSe | Bi1.96Ag0.04Te2.7Se0.3
0 | 0 | Bi2Te3 | Bi2Te3 | BiSbTeAl | Al0.2Bi0.45Sb1.3Te3
0 | 0 | Bi2Te3 | Bi2Te3 | BiTeSe | Bi2Te2.7Se0.3
0 | 0 | Bi2Te3 | Bi2Te3 | BiSbTe | Bi0.4Sb1.6Te3
0 | 0 | Bi2Te3 | Bi2Te3 | BiTe | inorganic ligand capped Bi2Te3
0 | 0 | Bi2Te3 | Bi2Te3 | BiSbTe | micro-grain and nano-grain Bi0.5Sb1.5Te3
0 | 0 | Bi2Te3 | Bi2Te3 | BiSbTe | Bi0.5Sb1.5Te3
0 | 0 | Bi2Te3 | Bi2Te3 | BiTeSe | Bi2Te2.79Se0.21
0 | 0 | Bi2Te3 | Bi2Te3 | BiSbTe | Bi0.5Sb1.5Te3 + 0.2wt% Mn-decorated
0 | 0 | Bi2Te3 | Bi2Te3 | BiTeSe | Bi2Te2.7Se0.3
0 | 0 | Bi2Te3 | Bi2Te3 | BiTeAg | Bi2Te3 + 2.0vol% Ag NPs
0 | 0 | Bi2Te3 | Bi2Te3 | BiTe | Bi2Te3(ZM) 85wt% + Bi2Te3 nanotube 15wt%
0 | 0 | Bi2Te3 | Bi2Te3 | BiSbTeAg | Bi0.5Sb1.5Te3 + 0.05wt% Ag
0 | 0 | Bi2Te3 | Bi2Te3 | BiSbInTe | Bi0.4Sb1.59In0.01Te3
0 | 0 | Bi2Te3 | Bi2Te3 | BiTeMnTe | nanostructured Bi2Te3/MnTe2 composite
0 | 0 | Bi2Te3 | Bi2Te3 | BiTeSe | Bi2Te2.7Se0.3
0 | 0 | Bi2Te3 | Bi2Te3 | BiTeSeI | Bi2Te2.85Se0.15 : I 0.005
0 | 0 | Bi2Te3 | Bi2Te3 | BiTeSe | Bi2Te2.4Se0.6
0 | 0 | Bi2Te3 | Bi2Te3 | BiTeSeI | Bi2Te2.7Se0.3 : I 0.0075
0 | 0 | Bi2Te3 | Bi2Te3 | BiTeSeI | Bi2Te2.7Se0.3 : I 0.0075
0 | 0 | Bi2Te3 | Bi2Te3 | BiTeSeI | Bi2Te2.85Se0.15 : I0.005
0 | 0 | Bi2Te3 | Bi2Te3 | Bi/BiTe | Bi2Te3 + 5.0vol% Bi NPs
0 | 0 | Bi2Te3 | Bi2Te3 | CuBiTeSe | Cu0.01Bi2Te2.7Se0.3
0 | 0 | Bi2Te3 | Bi2Te3 | BiTeSe | (Bi2Te3)85(Bi2Se3)15 nanoflakes
0 | 0 | Bi2Te3 | Bi2Te3 | BiSeTeFe | Bi0.48Sb1.52Te3 + 1 at% Fe
0 | 0 | Bi2Te3 | Bi2Te3 | BiTeSe | Bi2Te2.73Se0.27
0 | 0 | Bi2Te3 | Bi2Te3 | BiSbTe | Bi0.6Sb1.4Te3
0 | 0 | Bi2Te3 | Bi2Te3 | BiTeSe | Bi2Te2.7Se0.3
0 | 0 | Bi2Te3 | Bi2Te3 | BiTeSe | Bi2Te2.7Se0.3
0 | 0 | Bi2Te3 | Bi2Te3 | BiTe | Bi2Te3 nanowires (heat-treated twin-containing NWs)
0 | 0 | Bi2Te3 | Bi2Te3 | BiTeSe CBr | Bi2Te2.82Se0.18 + 0.049% mass C6Br6
0 | 0 | Bi2Te3 | Bi2Te3 | BiTe | Bi2Te3
0 | 0 | Bi2Te3 | Bi2Te3 | BiSbTeSe | Bi 0.42Sb1.51Te3.05Se0.02
0 | 0 | Bi2Te3 | Bi2Te3 | BiTeSe | Bi2Te2.7Se0.3
0 | 0 | Bi2Te3 | Bi2Te3 | BiSbTe Wse | Bi0.48Sb1.52Te3 + 4mol% WSe2
0 | 0 | Bi2Te3 | Bi2Te3 | BiTe | Bi2Te3 ingots
0 | 0 | Bi2Te3 | Bi2Te3 | BiTeSe Cu | Cu0.01Bi2Te2.7Se0.3
0 | 0 | Bi2Te3 | Bi2Te3 | BiTeSeCe | Ce0.2Bi1.8Se0.3Te2.7
0 | 0 | Bi2Te3 | Bi2Te3 | BiTe SbTe SbSe | Bi2Te3-Sb2Te3-5%Sb2Se3
0 | 0 | Bi2Te3 | Bi2Te3 | BiTeSe CuBr | Bi2Te2.55Se0.45 + 0.1wt% CuBr
0 | 0 | Bi2Te3 | Bi2Te3 | BiTe | Bi2Te3 nanowires
0 | 0 | etc | BiMI | BiRhI | Bi14Rh3I9
0 | 0 | Oxide | In2O3 | InZnCeO | In1.92(ZnCe)0.08O3
0 | 0 | Bi2Te3 | Bi2Te3 | BiTe | Bi2Te2.4 nanorods
0 | 0 | Bi2Te3 | Bi2Te3 | GeSbTe | GeIn0.6Sb5.4Te10
0 | 0 | PbTe | PbTe | PbTe PbSe | (PbTe)(PbSe) nanostars
0 | 0 | PbTe | PbTe | AgPbLaTe | Ag0.05Pb0.99La0.01Te
0 | 0 | PbTe | PbTe | PbTe CdTe PbI | (PbTe)98.99945(CdTe)0.01(PbI2)0.00055
0 | 0 | PbTe | PbTe | PbTe HgTe NaTe | (PbTe)0.97(HgTe)0.02(Na2Te)0.01
0 | 0 | PbTe | PbTe | PbTeKNa | Pb0.9815K0.0125Na0.006Te
0 | 0 | Selenide | PbSe | PbGaSe | Pb0.995Ga0.005Se
0 | 0 | PbTe | PbTe | (Pb,Sn)Te | (Pb,Sn)Te
0 | 0 | PbTe | PbTe | PbTe In | PbTe +3at% In
0 | 0 | PbTe | PbTe | PbInTeSe | Pb0.999In0.001Te0.70Se0.30
0 | 0 | PbTe | PbTe | PbTe PbS Na | (PbTe)0.8(PbS)0.2 + 3at% Na
0 | 0 | PbTe | PbTe | PbTeBr | PbTe(1-x)Brx
0 | 0 | PbTe | PbTe | PbSbTe | Pb0.9Sb0.1Te
0 | 0 | PbTe | PbTe | PbTeBi | PbTe + 5 at% Bi
0 | 0 | Selenide | PbSe | AgSbPbSe | (AgSb)0.03Pb0.94Se
0 | 0 | PbTe | PbTe | PbTe BiTe | PbTe:Bi2Te3=27:1 barbell nanowire
0 | 0 | PbTe | PbTe | PbNaTeS | Pb0.99Na0.01Te0.92S0.08
0 | 0 | PbTe | PbTe | YbPbTeNa | Yb0.01Pb0.99Te:Na
0 | 0 | PbTe | PbTe | PbTeTl | Pb0.98Tl0.02Te
0 | 0 | PbTe | PbTe | PbTeSe | PbSe0.5Te0.5
0 | 0 | PbTe | PbTe | AgPbSbTe | AgPb18Sb1.2Te20
0 | 0 | Selenide | PbSe | PbSbSe | Pb0.9975Sb0.0025Se
0 | 0 | PbTe | PbTe | BiPbTe PbS | (Bi0.001Pb0.999Te)0.88(PbS)0.12
0 | 0 | PbTe | PbTe | AgPbSbTe SiC | AgPb20SbTe20 + 1 vol% SiC
0 | 0 | PbTe | PbTe | PbTe SbTe | PbTe-Sb2Te3 alloy (Pb2Sb6Te11)
0 | 0 | PbTe | PbTe | PbTe BaTe Na2Te | PbTe + 3mol% BaTe +1mol% Na2Te
0 | 0 | PbTe | PbTe | PbTe LaCeFeCoSb | (La0.3Ce0.37Fe3CoSb12)0.6(PbTe)0.4
0 | 0 | PbTe | PbTe | NaPbTe AgTe | (Na0.03PbTe1.03)0.945(Ag2Te)0.055
0 | 0 | PbTe | PbTe | NaPbTe | NaxPb1-xTe (0.5% < x < 2%)
0 | 0 | PbTe | PbTe | PbTeLa AgTe | (La0.028Pb0.972Te)0.947(Ag2Te)0.053
0 | 0 | PbTe | PbTe | AgPbTe AgTe | (Ag0.03PbTe)0.945(Ag2Te)0.055
0 | 0 | PbTe | PbTe | NaMgPbTe | Na0.02Mg0.03Pb0.95Te
0 | 0 | PbTe | PbTe | PbTeI | PbTe1-xIx (0<x<0.01)
0 | 0 | PbTe | PbTe | PbMnTe | Pb0.96Mn0.04Te : Na
0 | 0 | PbTe | PbTe | PbLaTe | Pb1-xLaxTe (0<x<0.01)
0 | 0 | PbTe | PbTe | NaPbSbTe | Na0.95Pb20SbTe22
0 | 0 | PbTe | PbTe | PbSeTe PbI | PbSe0:5Te0:5 + 0.05mol% PbI2
0 | 0 | PbTe | PbTe | PbNaTe | Pb0.98Na0.02Te
0 | 0 | Selenide | PbSe | PbSrSe | Pb0.92Sr0.08Se
0 | 0 | PbTe | PbTe | PbNaTe | Pb0.98Na0.02Te
0 | 0 | PbTe | PbTe | PbTeS K | PbTe0.7S0.3 + 2.5mol% K
0 | 0 | Sulfide | PbS | PbS | nano PbS
0 | 0 | PbTe | PbTe | PbTe PbSe PbS Na | Pb0.97Na0.03Te0.65S0.25Se0.1
0 | 0 | PbTe | PbTe | PbTe AgTe | PbTe−Ag2Te nanocomposites,
0 | 0 | SiGe | SiGe | SiGeB | (Si80Ge20)70(Si100B5)30
0 | 0 | SiGe | SiGe | SiGeP | (Si80Ge20)80(Si100P3)20
0 | 0 | Selenide | PbSe | PbSe Al | PbSe:Al0.01
0 | 0 | Selenide | PbSe | KPbTeSe | K0.02Pb0.98Te0.15Se0.85
0 | 0 | PbTe | PbTe | AlPbTe | Al0:03PbTe
0 | 0 | Selenide | PbSe | PbCrSe | Pb0.995Cr0.005Se
0 | 0 | Telluride | SnTe | SnCaTe | Sn0.94Ca0.09Te
0 | 0 | Telluride | SnTe | SnMgTe | Sn0.94Mg0.09Te
0 | 0 | Telluride | SnTe | SnAgInTe | SnAg0.025In0.025Te1.05
0 | 0 | Telluride | SnTe | SnAgTeI | Sn0.95Ag0.05Te0.95I0.05
0 | 0 | Selenide | SnSe | AgSnSe | Ag0.01Sn0.99Se
0 | 0 | Selenide | SnSe | KSnSe | K0.01Sn0.99Se
0 | 0 | Selenide | SnSe | NaSnSe | Na0.01Sn0.99Se
0 | 0 | Telluride | SnTe | SnCuTe | Sn0.94Cu0.12Te
0 | 0 | Telluride | SnTe | SnCdTe CdS | SnCd0.03Te + 2% CdS
0 | 0 | Telluride | SnTe | SnInCdTe CdS | Sn0.97In0.015Cd0.015Te + 3% CdS
0 | 0 | Telluride | SnTe | SnMnTe | Sn0.88Mn0.12Te
0 | 0 | Selenide | SnSe | SnSe PbSe | SnSe + 1% PbSe
0 | 0 | Telluride | SnTe | SnTe | SnTe
0 | 0 | Telluride | SnTe | InSnTe | In0.0025Sn0.9975Te
0 | 0 | Telluride | SnTe | SnTeI | SnTe0.985I0.015
0 | 0 | Selenide | SnSe | SnSe | SnSe
0 | 0 | Selenide | SnSe | AgSnSe | Ag0.016Sn0.984Se
0 | 0 | GeTe | GeTe | CoGe GeTe SbTe | (CoGe2)0.2(GeTe)17Sb2Te3
0 | 0 | PbTe | PbTe | PbSnTe In | Pb0.5Sn0.5Te + 0.03at% In
0 | 0 | PbTe | PbTe | PbSnTe | Pb0.5Sn0.5Te + Te
0 | 0 | GeTe | GeTe | GeSnPbTe | Ge0.6Sn0.1Pb0.3Te
0 | 0 | GeTe | GeTe | GeTe BiTe Cu | (GeTe)0.95(BiTe)0.05 + 0.67at% Cu
0 | 0 | GeTe | GeTe | GeAgSbTe | Ge0.77Ag0.1Sb0.13Te1
0 | 0 | GeTe | GeTe | GeMnTe | Ge0.95Mn0.05Te
0 | 0 | GeTe | GeTe | GeAgSbTe | Ge0.53Ag0.13Sb0.27□0.07Te1, Ge4AgSb2Te7.5
0 | 0 | GeTe | GeTe | GeTe AgInSbTe | (GeTe)5.5AgIn0.5Sb0.5Te2
0 | 0 | GeTe | GeTe | GeSbTe | Ge4SbTe5
0 | 0 | GeTe | GeTe | GePbTe BiTe | Ge0.87Pb0.13Te + 3 mol% Bi2Te3
0 | 0 | AgSbQ2 | ABQ2 | AgSbTe PbGeTe | (Ag0.5Sb0.5Te)0.95(Pb0.16Ge0.84Te)0.05
0 | 0 | AgSbQ2 | ABQ2 | AgSbTe GeTe | (Ag0.366Sb0.558Te)0.98(GeTe)0.02
0 | 0 | PbTe | PbTe | AgPbSbTe | AgPb18SbTe20
0 | 0 | Ag2Q | M2Q | AgSeTe | Ag2Se0.5Te0.5
0 | 0 | AgSbQ2 | ABQ2 | AgSbTe | AgSbTe2.01
0 | 0 | Ag2Q | M2Q | AgTe | α-Ag2Te
0 | 0 | AgSbQ2 | ABQ2 | AgSbSe | AgSb0.99Se2
0 | 0 | Telluride | ABQ2 | AgSnSbTe | AgSn4SbTe6
0 | 0 | AgSbQ2 | ABQ2 | AgSbMnTe | Ag0.9Sb1.0Mn0.1Te2.05
0 | 0 | Cu2Q | M2Q | CuAgSe | β-CuAgSe
0 | 0 | AgSbQ2 | ABQ2 | AgBiSe In | Ag0.985In0.015BiSe2
0 | 0 | AgSbQ2 | ABQ2 | AgSbSbTe | AgSb0.97Sn0.03Te2
0 | 0 | Ag2Q | M2Q | AgTe PbTe | (PbTe)0.10(Ag2Te)0.90
0 | 0 | AgSbQ2 | ABQ2 | AgSbTe | AgSbTe2
0 | 0 | AgSbQ2 | ABQ2 | AgSbSeTe | Ag25Sb25Se10Te40
0 | 0 | AgSbQ2 | ABQ2 | AgSbTe | Ag0.84Sb1.16Te2.16
0 | 0 | Silicide | Mg2Si | MgSiSn | Mg2Si0.4Sn0.6
0 | 0 | Silicide | Mg2Si | MgSiGe | Mg2Si0.4Ge0.6
0 | 0 | Silicide | Mg2Si | MgSi | Mg2Si
0 | 0 | Silicide | Mg2Si | MgSiSn Sb | Sb-doped Mg2Si0.5Sn0.5
0 | 0 | Silicide | Ca2Si | CaAgSi | Ca1.96Ag0.04Si
0 | 0 | Silicide | Mg2Si | MgSiSn Bi | Mg2Si0.5Sn0.5 + 5000ppm-Bi doping
0 | 0 | Silicide | Mg2Si | MgSi Sb | Mg2Si + 0.6at% Sb
0 | 0 | Silicide | Mg2Si | MgSnGe | Mg2Sn0.75Ge0.25
0 | 0 | Silicide | Mg2Si | MgSiSn | Mg2Si0.8Sn0.2
0 | 0 | Silicide | Mg2Si | MgSiGe Bi | Mg2Si0.6Ge0.4Bi0.02
0 | 0 | Silicide | Mg2Si | MgSiGe Ag | Mg2Si0.6Ge0.4Ag0.02
0 | 0 | Silicide | Mg2Si | MgSi | Mg2Si
0 | 0 | Silicide | Mg2Si | MgSiGe Sb | Mg2Si0.6Ge0.4+3000 ppmSb
0 | 0 | Silicide | Mg2Si | MgSiSn | Mg2SixSn1-x
0 | 0 | Silicide | Mg2Si | MgSiBi | Mg2SiBi0.02
0 | 0 | Silicide | Mg2Si | Mg2Si | Mg2SiP0.03
0 | 0 | Silicide | Mg2Si | MgSiSb | Mg2Si:Sb = 1:x(0.001≤x≤0.02)
0 | 0 | Silicide | Mg2Si | MgSi Bi | Bi-doped Mg2Si
0 | 0 | Silicide | Mg2Si | MgSiGeSnSb | Mg2Si1-x-yGexSny
0 | 0 | Silicide | Mg2Si | MgSiSnSb | Mg2Si0.4−xSn0.6Sbx (0≤x≤0.015)
0 | 0 | Silicide | Mg2Si | MgSiSn La | Mg2−xLaxSi0.58Sn0.42 (0≤x≤0.015)
0 | 0 | Silicide | Mg2Si | MgSiSnGe Sb | Mg2Si0.4Sn0.6-yGey (y=0, 0.1, 0.2)
0 | 0 | Bi2Te3 | Bi2Te3 | BiTeSb | Bi2Te3-Sb2Te3
0 | 0 | Silicide | Mg2Si | MgSiGe Ag | Mg2Si0.6Ge0.4+Ag
0 | 0 | Silicide | Mg2Si | MgSiGe Ag | Mg2Si0.6Ge0.4+16000 ppm Ag
0 | 0 | SiGe | SiGe | SiGe | Si80Ge20
0 | 0 | SiGe | SiGe | Si | Si
0 | 0 | SiGe | SiGe | SiGeP | Si80Ge20P2
0 | 0 | Selenide | In4Se3 | InSeI | In4Se2.32I0.03
0 | 0 | Oxide | TiO2 | TiO | TiO2
0 | 0 | Selenide | TiSe2 | SrTiSe | Sr0.14TiSe2
0 | 0 | HH | HH | FeNbTiSb | FeNb0.8Ti0.2Sb
0 | 0 | HH | HH | MgAgNiSb | MgAg0.965Ni0.005Sb0.99
0 | 0 | Selenide | In4Se3 | InSe | In4Se2.35
0 | 0 | HH | HH | TiZrHfNiSn | Ti0.3Zr0.35Hf0.35NiSn
0 | 0 | SKD | SKD | CoSb | CoSb5
0 | 0 | clathrate | clathrate | BaAlSi | Ba8Al16Si30
0 | 0 | HH | HH | TiScZrHfNiSn | Ti0.26Sc0.04Zr0.35Hf0.35NiSn
0 | 0 | SKD | SKD | BaYbCoSb | Ba0.08Yb0.09Co4Sb12.12
0 | 0 | SKD | SKD | BaYbCoSb | Ba0.18Ce0.05Co4Sb12.02
0 | 0 | SKD | SKD | LaFeCoSb | La0.4FeCo3Sb12
0 | 0 | SKD | SKD | CoSb7PdTe | Co23.87Sb73.88Pd1.125Te1.125
0 | 0 | SKD | SKD | CoSb | CoSb3
0 | 0 | SKD | SKD | CoSbTe | Co4Sb11.4Te0.6
0 | 0 | SKD | SKD | BaNiCoSb | Ba0.3Ni0.05Co3.95Sb12
0 | 0 | SKD | SKD | CoSb | CoSb3
0 | 0 | SKD | SKD | CoNiSb | Co0.9Ni0.1Sb3
0 | 0 | SKD | SKD | CoSnSe | CoSn1.5Se1.5
0 | 0 | SKD | SKD | CoSbTe | Co4Sb11.5Te0.5
0 | 0 | SKD | SKD | CoSbTe | CoSb2.85 Te0.15
0 | 0 | SKD | SKD | CoSbTe | CoSb2.85Te0.15
0 | 0 | SKD | SKD | SnCoSbTe | Sn0.25Co8Sb23.25Te0.75
0 | 0 | SKD | SKD | FeCoSbTe | Fe0.2Co3.8Sb11.5Te0.5
0 | 0 | SKD | SKD | YbCoSb | Yb0.15Co4Sb12
0 | 0 | SKD | SKD | EuCoSb | Eu0.27Co4Sb12
0 | 0 | SKD | SKD | PrFeSb | PrFe4Sb12
0 | 0 | SKD | SKD | DDFeNiSb | DD0.76Fe3.4Ni0.6Sb12
0 | 0 | SKD | SKD | DDFeCoSb | DD0.65Fe3CoSb12
0 | 0 | SKD | SKD | SrBaYbCoSb | Sr0.09Ba0.11Yb0.05Co4Sb12
0 | 0 | SKD | SKD | DDFeCoSbSn | DD0.59Fe2.7Co1.3Sb11.8Sn0.2
0 | 0 | SKD | SKD | LaFeCoSb | LaFe3CoSb12
0 | 0 | SKD | SKD | BaYbCoSb. | Ba0.08Yb0.09Co4Sb12.12
0 | 0 | SKD | SKD | BaLaYbCoSb | Ba0.08La0.05Yb0.04Co4Sb12
0 | 0 | SKD | SKD | CoNiSbTe | Co0.92Ni0.08Sb2.97Te0.03
0 | 0 | SKD | SKD | CoSbGeTe | CoSb2.75Ge0.05Te0.20
0 | 0 | SKD | SKD | CeFeCoSb | Ce0.12Fe0.71Co3.29Sb12
0 | 0 | SKD | SKD | BaNiCoSb | Ba0.30Ni0.05Co3.95Sb12
0 | 0 | SKD | SKD | CoNiSbTeSe | Co3.9Ni0.1Sb11.3Te0.6Se0.1
0 | 0 | SKD | SKD | CeYbFeCoSb | Ce0.3Yb0.2Fe1.5Co2.5Sb12
0 | 0 | SKD | SKD | NiCoSb | Ni0.2Co3.8Sb12
0 | 0 | SKD | SKD | LiCoSb | Li0.36Co4Sb12
0 | 0 | SKD | SKD | SrCoSbGe | Sr0.34Co4Sb11.9Ge0.1
0 | 0 | SKD | SKD | BaInCoSb | Ba0.14In0.23Co4Sb11.84
0 | 0 | SKD | SKD | YbLaFeCoSb | Yb0.25La0.60Fe2.7Co1.3Sb12
0 | 0 | Bi2Te3 | Bi2Te3 | BiTeSe | Bi2Se1.2Te1.8
0 | 0 | PbTe | PbTe | PbTeIn | Pb0.998Te1.000In0.003
0 | 0 | Selenide | PbSe | PbSbSeAg | Pb0.95Sb0.033Se Ag
0 | 0 | PbTe | PbTe | PbTeCd | PbTeCd0.02
0 | 0 | Bi2Te3 | Bi2Te3 | BiSbTe | Bi0.4Sb1.6Te3.0 + (Te n)2-
0 | 0 | Bi2Te3 | Bi2Te3 | BiTeSeMgO | Bi2Te2.7Se0.3 1.5vol%MgO
0 | 0 | Bi2Te3 | Bi2Te3 | BiSbTeCuSe | Bi0.4Sb1.6Te3 0.3vol%Cu2Se
0 | 0 | Bi2Te3 | Bi2Te3 | BiSbTeCuO | Bi0.4Sb1.6Te3 0.2vol%CuO
0 | 0 | Silicide | Mg2Si | MgSiSnSb | Mg2.16(Si0.4Sn0.6)0.975Sb0.025
0 | 0 | Telluride | SnTe | CuSnInTe | CuSn7InTe9
0 | 0 | PbTe | PbTe | PbTeSe | PbTe0.66Se0.33
0 | 0 | Zintl | Mg3Sb2 | MgSbBiTe | Mg3Sb1.48Bi0.48Te0.04
0 | 0 | Bi2Te3 | Bi2Te3 | BiSbTe Pb | Bi0.7Sb1.3Te3 + 0.01at%Pb
0 | 0 | Bi2Te3 | Bi2Te3 | BiSbTe Cu | Bi0.48Sb1.52Te3 1wt%Cu
0 | 0 | Bi2Te3 | Bi2Te3 | BiSbSe I | BiSbSe2.94I0.06
0 | 0 | Bi2Te3 | Bi2Te3 | BiSbTe | Bi0.5Sb1.5Te3
0 | 0 | Selenide | KBiSe | KBiSe | K2Bi8Se13
0 | 0 | Bi2Te3 | Bi2Te3 | BiTe K | K0.06Bi2Te3.18
0 | 0 | Bi2Te3 | Bi2Te3 | BiTeSe Cu | Cu0.008Bi2Te2.7Se0.3
0 | 0 | PbTe | PbTe | PbTe In | PbTe + In0.1at%
0 | 0 | Silicide | Mg2Si | MgSiSn | Mg2Si0.3925Sn0.6Sb0.0075
0 | 0 | Bi2Te3 | Bi2Te3 | BiSbTe GeTe | BiSbTe + GeTe(nano)
0 | 0 | GeTe | GeTe | PbGeTe Bi | 0.3wt%Bi + Pb0.9Ge0.1Te
0 | 0 | GeTe | GeTe | PbGeTe Bi | 0.3wt%Bi + Pb0.85Ge0.15Te
0 | 0 | Telluride | Tl9BiTe6 | TlBiTe | Tl9BiTe6
0 | 0 | GeTe | GeTe | GeTeAgSbTe | (GeTe)75(AgSbTe2)25
0 | 0 | GeTe | GeTe | GeTeAgSbTe | (GeTe)80(Ag1.2Sb0.8Te1.8)20
0 | 0 | GeTe | GeTe | GeTeAgSbTe | (GeTe)85(AgSbTe2)15
0 | 0 | PbTe | PbTe | AgPbSbTe | Ag0.8Pb22.5SbTe20
0 | 0 | GeTe | GeTe | GeTeAgSbTe | (GeTe)8(Ag0.8Sb1.2Te2.2)2
0 | 0 | GeTe | GeTe | AgSbTe GeTe | (AgSbTe2)0.15(GeTe)0.85
0 | 0 | PbTe | PbTe | PbSbTeSe | Pb9.6Sb0.2Te3Se7
0 | 0 | GeTe | GeTe | AgSbGeTeCe | Ag6.52Sb6.52Ge36.96Te49.00Ce1.00
0 | 0 | Telluride | ABQ2 | TlSbTe | TlSbTe2
0 | 0 | PbTe | PbTe | PbSnTe In | PbSnTe In0.03at%
0 | 0 | Oxide | SmCuO4 | SmCuO | Sm2CuO4
0 | 0 | Bi2Te3 | Bi2Te3 | BiTe SiC | Bi2Te3 0.1vol%SiC
0 | 0 | SKD | SKD | SrCoSb | Sr0.28Co4Sb12
0 | 0 | HH | HfNiSn | HfZrNiSnSb | Hf0.6Zr0.4NiSn0.98Sb0.02
0 | 0 | SKD | SKD | YbCoSb GaSb | Yb0.26Co4Sb12 / 0.2GaSb
0 | 0 | SiGe | SiGe | SiGe | SiGe nanopowder
0 | 0 | SKD | SKD | YbMnAlSb | Yb14Mn0.2Al0.8Sb11
0 | 0 | Telluride | CsBi4Te6 | CsBiTe SbI | CsBi4Te6 0.05mol%SbI3
0 | 0 | clathrate | clathrate | YbBaGaGe | Yb0.5Ba7.5Ga16Ge30
0 | 0 | SKD | SKD | CoSb | CoSb3 nanopowder
0 | 0 | SKD | SKD | CoSbTeSn | CoSb2.75Te0.2Sn0.05
0 | 0 | SKD | SKD | YbCoSb | Yb0.2Co4Sb12.3
0 | 0 | PbTe | PbTe | PbTeSb | PbTe–Pb(0.5%)–Sb(2%)
0 | 0 | HH | ZrNiSn | ZrHfNiPdSnSb ZrO | Zr0.5Hf0.5Ni0.8Pd0.2Sn0.99Sb0.01 ZrO2
0 | 0 | Cu2Q | M2Q | CuSeAl | Cu1.94Al0.02Se
0 | 0 | Cu2Q | M2Q | CuSe | Cu2Se1.01
0 | 0 | Cu2Q | M2Q | CuSe I | Cu2Se1-xIx
0 | 0 | Cu2Q | M2Q | CuSe | Cu2Se
0 | 0 | Cu2Q | M2Q | CuTe | Cu2Te
0 | 0 | Cu2Q | M2Q | CuSe | Cu2Se (nano)
0 | 0 | Cu2Q | M2Q | CuSe Ag | Cu1.97Ag0.03Se
0 | 0 | Cu2Q | M2Q | CuSe | Cu2Se
0 | 0 | Cu2Q | M2Q | CuSe Sn | Cu2(1-x)SnxSe
0 | 0 | Telluride | SnTe | SnMnTeCu | Sn0.89Mn0.14Te(Cu2Te)0.05
0 | 0 | Cu2Q | M2Q | BiCuS | Bi0.01Cu1.79S
0 | 0 | Sulfide | SnS | SnS | SnS0.91Se0.09
0 | 0 | MgAgSb | MgAgSb | MgAgSb | Mg0.97Zn0.03Ag0.9Sb0.95
0 | 0
0 | 0 | Bi2Te3 | Bi2Te3 | BiSbTe/CF
0 | 0 | SKD | SKD | YbCoSb | Yb0.3Co4Sb12/0.05CoSi
0 | 0 | GeTe | GeTe | GeVBiTe | Ge0.9V0.02Bi0.08Te
0 | 0 | Bi2Te3 | Bi2Te3 | BiSbTe3
0 | 0 | GeTe | GeTe | GeMgBiTe | Ge0.9Mg0.04Bi0.06Te
0 | 0 | PbTe | PbTe
0 | 0
0 | 0
0 | 0
0 | 0
0 | 0
0 | 0
0 | 0
0 | 0
0 | 0
0 | 0
0 | 0
0 | 0
0 | 0
0 | 0
0 | 0
0 | 0
0 | 0
0 | 0
0 | 0 | Selenide | SnSe | NaSnSe | Na0.03Sn0.965Se purified
0 | 0 | Selenide | SnSe | BrSnSe | SnSe1-xBrx (x=0-0.03)
0 | 0 | Selenide | SnSe | SnSePbSe | Na0.01(Sn0.95Pb0.05)0.99Se
0 | 0 | PbTe | PbTe | PbTeIn | Pb0.998Te1.000In0.003
0 | 0
0 | 0
0 | 0
0 | 0
0 | 0
0 | 0
0 | 0
0 | 0
0 | 0
0 | 0
0 | 0
0 | 0
0 | 0
0 | 0
0 | 0
0 | 0
0 | 0
0 | 0 | Mg3Sb2 | Mg3(Bi,Sb)2 | MgBiSbTe | Mg3.3Bi1.298Sb0.7Te0.002+Mg3.3Bi1.498Sb0.5Te0.002
0 | 0 | HH | MgAgSb | MgAgSb | MgAg0.97Sb0.99
0 | 0 | HH | ZrCoBi | ZrCoBiSbSn | ZrCoBi0.65Sb0.15Sn0.2
0 | 0 | SKD | CoSb3 | x%BaFeO-NP / BaInCoSb | 0.35%BaFeO-NP / Ba0.3In0.3Co4Sb12
0 | 0 | PbTe | PbTe | PbNaTe-8%SrTe | Pb0.98Na0.02Te-8%SrTe
0 | 0 | Oxide | BiCuSeO | BiPbCuSeO | Bi0.86Pb0.14CuSeO
0 | 0 | Telluride |  | GeTe-Cu2Te-PbSe | [ (GeTe)0.98 (Cu2Te)0.02 ]0.88 (PbSe)0.12
0 | 0 | AgSbQ2 | AgSbTe2 | AgSbCdTe | AgSb0.94Cd0.06Te2
0 | 0 | Sulfide | SnS | SnSSe | SnS0.91Se0.09
0 | 0 | Selenide | PbSe | PbSbSnSeTeS | Pb0.89Sb0.012Sn0.1Se0.5Te0.25S0.25
0 | 0 | Mg3Sb2 | Mg3Bi2 | MgBiSbTe | Mg3.2Bi1.298Sb0.7Te0.002
0 | 1 | Bi2Te3 | Sb2Te3 | SbTeSnReTe | Sb2Te3(Sn0.006Re0.004Te)8
0 | 0 | PbTe | PbTe | CuPbSbTeSe | Cu0.033PbSb0.03TeSe0.06
0 | 0 | GeTe | GeTe | GeSbBiTeSe | Ge0.92Sb0.04Bi0.04Te0.95Se0.05
0 | 0 | Bi2Te3 | Bi2Te3 | BiSbTeSe | Bi1.8Sb0.2Te2.7Se0.3 + 15 wt% Te
0 | 0 | PbTe | PbTe | PbTeCu | PbTeCu0.002
0 | 0 | Selenide | PbSe | PbKSeCdSe | Pb0.98K0.02Se + 6% CdSe
0 | 0 | Selenide | SnSe | SnSePbBr2 | SnSe0.95 + 1% PbBr2
0 | 0 | Selenide | PbSe | PbSeCdSe | PbSe + 3% CdSe
0 | 0 | Bi2Te3 | Bi2Te3 | BiSbTe | Bi0.4Sb1.6Te3
0 | 0 | SKD | CoSb3 | CoSbTeS | Co4Sb11.11Te0.73S0.26
0 | 0 | Bi2Te3 | Bi2Te3 | BiSbMTe (M=Cd, Cu, Ag) | Bi0.5Sb1.495Cu0.005Te3
0 | 0 | Zintl | Mg3Sb2 | MgNbSbBiTe | Mg3.05Nb0.15Sb1.5Bi0.49Te0.01
0 | 0 | Cu2Q | Cu2Se | CuSeIn | Cu2Se + 1 mol% In
0 | 0 | PbTe | PbTe | PbTeISb | PbTe0.998I0.002 + 3% Sb composite
0 | 0 | Telluride | SnTe | SnBiTePb | Sn0.97Bi0.03Te + 3% PbTe
0 | 0 | Bi2Te3 | Bi2Te3 | BiSbTe | Bi0.4Sb1.6Te3
0 | 0 | PbTe | PbTe | InPbTeI | In0.0035Pb0.9965Te0.996I0.004
0 | 0 | Bi2Te3 | Bi2Te3 | ZnBiSbTe | Zn0.015Bi0.46Sb1.54Te3.015
0 | 0 | PbTe | PbTe | PbTeMn | PbTe + 4% MnTe
0 | 0 | Selenide | PbSe | PbSbSeGe | Pb0.9955Sb0.0045Se + 12% GeSe
0 | 0 | Telluride | SnTe | SnSbGeTe | Sn0.57Sb0.13Ge0.3Te
0 | 0 | GeTe | GeTe | BiGeTe | Bi0.05Ge0.99Te
0 | 0 | Selenide | SnSe | SnNaSe | Sn0.97Na0.03Se
0 | 0 | Silicide | Mg2Sn | MgSnGeSb | Mg2Sn0.73Ge0.25Sb0.02
0 | 0 | Telluride | SnTe | SnMnTe | Sn0.83Mn0.17Te
0 | 0 | Telluride | SnTe | SnBiTeHg | Sn0.98Bi0.02Te + 3% HgTe
0 | 0 | AgSbQ2 | AgSbSe2 | AgSbBiSe | AgSb0.98Bi0.02Se2
0 | 0 | Telluride | Sb2Si2Te6 | SbSiTe | Sb2Si2Te6 / Si2Te3
0 | 0 | Mg3Sb2 | Mg3Sb2 | MgMnSbBiSe | Mg3.15Mn0.05Sb1.5Bi0.49Se0.01
0 | 0 | PbTe | PbTe | PbGaTe | Pb0.98Ga0.02Te
0 | 0 | Bi2Te3 | Bi2Te3 | BiSbInCuTe | Bi0.396Sb1.525In0.075Cu0.004Te3
0 | 0 | GeTe | GeTe | GePbBiTe | Ge0.8Pb0.1Bi0.1Te1.06
0 | 0 | Telluride | CuGaTe2 | AgCuGaTe | Cu0.7Ag0.3Ga0.4In0.6Te2
0 | 0 | MgAgSb | MgAgSb | MgLiAgSb | Mg0.995Li0.005Ag0.97Sb0.99
0 | 0 | Selenide | AgBiSe2 | AgBiSePbBr | Ag0.7Bi0.7Pb0.3Se1.683Br0.01
0 | 0 | Oxide | Bi2O2Se | BiTaOSe | Bi1.90Ta1.10O2Se
0 | 0 | GeTe | GeTe | GeCrBiTe | Ge0.88Bi0.06Sc0.06Te
0 | 0 | PbTe | PbTe | PbSbGeTe | Pb0.988Sb0.012Te + 13% GeTe
0 | 0 | Selenide | SnSe | SnNaAgSnSe | Sn0.99Na0.01Se + 1 mol% Ag8SnSe6
0 | 0 | PbTe | PbTe | PbSbCuTe | (PbTe)81Sb2Te3 + 0.6Sb + 2Cu2Te
0 | 0 | Bi2Te3 | Bi2Te3 | BiSbTeTiC + T(O,OH,F group) | Bi0.4Sb1.6Te3 + 1 vol% Ti3C2Tx
0 | 0 | PbTe | PbTe | GaPbTe | Ga0.02Pb0.98Te
0 | 0 | Cu2Q | Cu2Se | CuSeBiCuO | Cu2Se1.005 + 0.1 mol% BiCuSeO
0 | 0 | Cu2Q | CuS | CuCrGeS | Cr2Cu26Ge6S32
0 | 0 | Bi2Te3 | Bi2Te3 | BiSbTeSe | Bi1.95Sb0.05Te2.3Se0.7
0 | 0 | PbTe | PbTe | PbTeInSb | PbTe + 4% InSb
0 | 0 | SKD | CoSb3 | YbCoSb | Yb0.3Co4Sb12 + 20% Sb
0 | 0 | GeTe | GeTe | GeSbTe | (GeTe)0.95(Sb2Te3)0.05
0 | 0 | GeTe | GeTe | GeBiTe | Ge0.95Bi0.05Te 1.025
0 | 0 | Mg3Sb2 | Mg3Sb2 | MgSbBiTeMn | Mg3.2Sb0.015Bi1.975Te0.01
0 | 0 | Silicide | Fe2Si | FeCoSiGeSb | ((Fe0.95Co0.05)0.27Si0.73)0.94Ge0.06 + 1 at% Sb
0 | 0 | GeTe | GeTe | GeSbInTe | Ge0.89Sb0.1In0.01Te
0 | 0 | Mg3Sb2 | Mg3SbBi | MgYSbBi | Mg3.032Y0.018SbBi
0 | 0 | PbTe | PbTe | PbNaSrTeSe | PbTe0.85Se0.15 + 2% Na + 4% SrTe
0 | 0 | HH | ZrNiSn | HfZrNiSnSb | Hf0.25Zr0.75NiSn0.97Sb0.03
0 | 0 | Sulfide | SnS | SnNaSe | Sn0.98Na0.02S
0 | 0 | Telluride | SnTe | SnGePbMnTe | Sn0.555Ge0.15Pb0.075Mn0.275Te
0 | 0 | Selenide | SnSe | SnCdSe | Sn0.948Cd0.023Se
0 | 0 | Selenide | SnSe | SnPbSe | SnSe + 12% PbSe
0 | 0 | Bi2Te3 | Bi2Te3 | BiSbTeB | Bi0.5Sb1.5Te3 + 0.6 wt% B
0 | 0 | HH | TaFeSb | TaVTiFeSb | Ta0.74V0.1Ti0.16FeSb
0 | 0 | Selenide | SnSe | SnSePbBr | SnSe0.95 + 2% PbBr2
0 | 0 | SKD | CoSb3 | BaInCoSb | Ba0.3In0.3Co4Sb12+0.1%Co
Note on I332: S.Park: supplement를 보면 x=0.015에 대한 Br 분포결과가 있어서 x=0.015일 수도 있는데, 논문에 명시되어 있지 않아서 확실하지 않음.
Note on I408: S.Park: ZT(max)는 4% InSb에서 보이지만, average ZT (record)는 5% InSb 에서 1.0, 효율은 14%임.

## list v10.00_brjcsjp
# | DOI | JOURNAL | YEAR | 논문ZT(max) | Graph_ZT(max) | TEP_ZT(max) | at T [K] | user_edting | nickname_of_paper | Corresponding_author_main | Corresponding_email | figure_number_of_targetZT | label_of_targetZT_in_figure | figure_label_description | note | error_correction_note | date_updated | date_confirmed | confirm_method | confirmed | complete | notDuplicated | Reproducible_ZT | notError | notCalc | cri1 | cri2 | cri3 | cri4 | cri5 | cri6 | allfilter | pass | avg ZT | eng ZT | Tc [K] for avg ZT | Th [K] for avg ZT | ΔT [K] for avg ZT | ηmax [%] | η 방법 | Tc [K] for etaMax | Th [K] for etaMax | ΔT [K] for etaMax | module_type | label | 대표스펙 타입 | DATA | 소재타입 | 소재 | 소자 | 시스템 | GROUP | BASEMAT | 조성 | 소재조성코멘트 | 소재차원 (bulk, film, 1D, 2D) | SC/PC | Reaction | Milling | SINTERING | PostProcessing | 실험방법 (to be convered to json type) | 측정기기 | Cp (J/g K) | 측정방향 | 입력인 | date_make | 특이사항 | 기타
1 | 10.1038/NCHEM.955 |  | 2011 | 1.7 |  | 1.7014 | 800 | BR | K Biswas | MG Kanatzidis | m-kanatzidis@northwestern.edu | Figure 4 | 2% SrTe | PbTe-1%SrTe-2%SrTe |  | error: T error updated | 2022-03-30 23:55 | 2022-03-30 11:55 | redigitize | TRUE | TRUE |  |  |  |  | TRUE | TRUE | TRUE | TRUE | TRUE | TRUE | TRUE | 1 | [12 empty] | P | TEP | P | O | X | X | Chalcogenide | PbTe | PbTe SrTe NaTe | (PbTe)0.97(SrTe)0.02(Na2Te)0.01 | Bulk | PC | Melt-Cooling | na | na | na | Ingot = mix(Pb,Te,Na2Te,SrTe under Ar, 10g, nomial (PbTe)0.97(SrTe)0.02(Na2Te)0.01), meltCooling(ingot, P=10^-4 torr, T1=1323K, time1=15hour, T2 873K, cooling=11K/h, T3=RT, time=15hour) |  |  |  | 손지희 | 2016-08-26
2 | 10.1038/nature11439 |  | 2012 | 2.2 |  | 2.213 | 915 | BR | K Biswas | MG Kanatzidis | m-kanatzidis@northwestern.edu | Figure 1(b) | 4 mol% SrTe, 2 mol% Na: SPS |  |  |  |  | 2022-03-31 00:06 | edgecheck | TRUE | TRUE |  |  |  |  | TRUE | TRUE | TRUE | TRUE | TRUE | TRUE | TRUE | 1 | [12 empty] | P | TEP | P | O | X | X | Chalcogenide | PbTe | PbTe SrTe Na | (PbTe)0.96(SrTe)0.04Na0.02 | Bulk | PC | Melt-Quenching | RetschRM200 | SPS | na | melting + BM + SPS |  |  |  | 손지희 | 2016-08-26
3 | 10.1038/nature06458 |  | 2008 | 1 |  |  | 200 | BR | [6 empty] | not complete |  |  | 2022-03-31 00:12 |  | TRUE | FALSE |  |  |  |  | TRUE | FALSE | TRUE | TRUE | TRUE | TRUE | FALSE | 0 | [12 empty] | P | TEP | P | O | O | X | Si | Si | Si | 20nm Si nanowires | 1D | SC |  |  |  |  | SNAP process |  |  |  | 손지희 | 2016-08-26
4 | 10.1038/ncomms9144 |  | 2015 | 1.46 |  | 1.45 | 1200 | BR |  | Tiejun Zhu | zhutj@zju.edu.cn | Figure 2(a) | x = 0.12 | FeNb1-x Hfx Sb |  |  |  | 2022-03-31 00:19 | edgecheck | TRUE | TRUE |  |  |  |  | TRUE | TRUE | TRUE | TRUE | TRUE | TRUE | TRUE | 1 | [12 empty] | P | TEP | P | O | O | X | HH | HH | FeNbHfSb | FeNb0.88Hf0.12Sb | Bulk | PC | Melt-Cooling | Mixer-Mill | SPS | annealing | SPS |  |  |  | 손지희 | 2016-08-26 | levitation melting
5 | 10.1002/aenm.201200970 |  | 2013 | 2.28 |  | 2.29 | 673 | BR |  | Y Gelbstein | yanivge@bgu.ac.il | Figure 4 | SPS 823K/60min | Ge0.87Pb0.13Te |  |  |  | 2022-03-31 00:26 | edgecheck | TRUE | TRUE |  |  |  |  | TRUE | TRUE | TRUE | TRUE | TRUE | TRUE | TRUE | 1 | [12 empty] | P | TEP | P | O | O | X | Chalcogenide | GeTe | GePbTe | Ge0.87Pb0.13Te | Bulk | PC | Melt-Quenching | Hand-Mill | SPS | annealing | SPS |  |  |  | 손지희 | 2016-08-26
6 | 10.1002/adma.201501030 |  | 2015 | 2.1 |  | 2.14 | 1000 | BR |  | Xun Shi | xshi@mail.sic.ac.cn | Figure 1(b) | Cu2S0.52Te0.48 |  |  |  |  | 2022-03-31 00:32 | edgecheck | TRUE | TRUE |  |  |  |  | TRUE | TRUE | TRUE | TRUE | TRUE | TRUE | TRUE | 1 | [12 empty] | P | TEP | P | O | X | X | Chalcogenide | M2Q | CuSTe | Cu2S0.52Te0.48 | Bulk | PC | Melt-Quenching |  | SPS | na | SPS |  |  |  | 손지희 | 2016-08-26
7 | 10.1126/science.1159725 |  | 2008 | 1.5 |  | 1.47 | 773 | BR |  | JP Heremans | heremans.1@osu.edu | Figure 1(b) | 2% Tl | Tl0.02Pb0.98Te |  |  |  | 2022-03-31 00:36 | edgecheck | TRUE | TRUE |  |  |  |  | TRUE | TRUE | TRUE | TRUE | TRUE | TRUE | TRUE | 1 | [12 empty] | P | TEP | P | O | X | X | Chalcogenide | PbTe | TlPbTe | Tl0.02Pb0.98Te | Bulk | PC | Melt-Cooling | Crushed | HP | na | HP |  |  |  | 손지희 | 2016-08-26
8 | 10.1126/science.1092963 |  | 2004 | 2.2 |  | 2.1 | 800 | BR |  | MG Kanatzidis | kanatzid@cem.msu.edu | Figure 3(c) | AgPb18SbTe20 |  | LAST known not reproducible |  |  | 2022-03-31 00:51 | edgecheck | TRUE | TRUE |  |  |  |  | TRUE | TRUE | TRUE | TRUE | TRUE | TRUE | TRUE | 1 | [12 empty] | N | TEP | N | O | X | X | Chalcogenide | PbTe | AgPbSbTe | AgPb18SbTe20 | Bulk | PC | Melt-Cooling | na | na | na | heating |  |  |  | 손지희 | 2016-08-26
9 | 10.1038/am.2013.86 |  | 2014 | 1.3 |  | 1.25 | 380 | BR |  | Xin-Bing Zhao | zhaoxb@zju.edu.cn |  | HD-Sb1.7 |  |  |  |  | 2022-03-31 00:56 | edgecheck | TRUE | TRUE |  |  |  |  | TRUE | TRUE | TRUE | TRUE | TRUE | TRUE | TRUE | 1 | [12 empty] | P | TEP | P | O | X | X | Chalcogenide | Bi2Te3 | BiSbTe | Bi0.3Sb1.7Te3 | Bulk | PC | Melt-Cooling | Ball-Mill | HP | Hot-deformation | HP(repress) |  |  |  | 손지희 | 2016-08-26
10 | 10.1039/c5ee02979a |  | 2016 | 1.8 |  | 1.75 | 810 | BR | AIST | Michihiro Ohta | ohta.michihiro@aist.go.jp | Figure 7 | p-type PbTe | PbTe-2%MgTe-4%Na |  |  |  | 2022-03-31 00:56 | edgecheck | TRUE | TRUE | FALSE |  |  |  | TRUE | TRUE | FALSE | TRUE | TRUE | TRUE | FALSE | 0 | [12 empty] | P | TEP | P | O | O | X | Chalcogenide | PbTe | PbTe MgTe Na | (PbTe)0.96(MgTe)0.02Na0.04 | Bulk | PC | Melt-Cooling | Hand-Mill | SPS | na | SPS |  |  |  | 손지희 | 2016-08-26
11 | 10.1039/c5ee02979a |  | 2016 | 1.4 |  | 1.39 | 750 | BR | [9 empty] | 2022-03-31 01:02 | edgecheck | TRUE | TRUE | TRUE |  |  |  | TRUE | TRUE | TRUE | TRUE | TRUE | TRUE | TRUE | 1 | [12 empty] | N | TEP | N | O | O | X | Chalcogenide | PbTe | PbTe PbI | (PbTe)0.998(PbI2)0.002 | Bulk | PC | Melt-Cooling | Hand-Mill | SPS | na | SPS |  |  |  | 손지희 | 2016-08-26
12 | 10.1126/science.aaa4166 |  | 2015 | 1.86 |  | 1.86 | 320 | BR | Science-dense-dislocation |  |  |  |  | Te-MS,red |  |  |  | 2022-03-31 09:07 | redigitize | TRUE | TRUE |  |  |  |  | TRUE | TRUE | TRUE | TRUE | TRUE | TRUE | TRUE | 1 | [12 empty] | P | TEP | P | O | O | X | Chalcogenide | Bi2Te3 | BiSbTe | Bi0.5Sb1.5Te3 + 25wt% Te | Bulk | PC | Melt-Spinning | na | SPS | na | MS + SPS |  |  |  | 손지희 | 2016-08-26
13 | 10.1038/ncomms10287 |  | 2016 | 1 |  | 1 | 700 | BR | [5 empty] | 2.65x10^19 |  | error: T of ZT error updated | 2022-03-31 09:18 | 2022-03-31 09:18 | redigitize | TRUE | TRUE |  |  |  |  | TRUE | TRUE | TRUE | TRUE | TRUE | TRUE | TRUE | 1 | [12 empty] | P | TEP | P | O | X | X | Te | Te | Te As | Te + As-doping | Bulk | PC | Melt-Quenching | Grinding | HP | na | HP |  |  |  | 손지희 | 2016-08-26
14 | 10.1002/aenm.201100149 |  | 2011 | 1.06 |  | 0.98 | 398 | BR | [5 empty] | re-pressed Cu0.01Bi2Te2.7Se0.3 |  |  |  | 2022-03-31 11:58 | edgecheck | TRUE | TRUE |  |  |  |  | TRUE | TRUE | TRUE | TRUE | TRUE | TRUE | TRUE | 1 | [12 empty] | N | TEP | N | O | X | X | Chalcogenide | Bi2Te3 | CuBiTeSe | Cu0.01Bi2Te2.7Se0.3 | Bulk | PC | Mechanical-alloying | na | SPS | repress | SPS(re-press) |  |  | IP | 손지희 | 2016-08-26
15 | 10.1103/PhysRevLett.108.166601 |  | 2012 | 1.3 |  | 1.33 | 700 | BR | [5 empty] | x=0.7 |  | error: SI data copy error, updated | 2022-03-31 12:02 | 2022-03-31 12:02 | edgecheck | TRUE | TRUE |  |  |  |  | TRUE | TRUE | TRUE | TRUE | TRUE | TRUE | TRUE | 1 | [12 empty] | N | TEP | N | O | X | X | Silicide | Mg2Si | MgSiSb | Mg2Si0.3Sb0.7 | Bulk | PC | Solid-state-reaction | Grinding | SPS | na | 2-step solid state reaction + SPS |  |  |  | 손지희 | 2016-08-26
16 | 10.1038/am.2016.67 |  | 2016 | 1.1 |  | 1.1 | 473 | BR | [5 empty] | TP 460-3 |  |  |  | 2022-03-31 12:07 | edgecheck | TRUE | TRUE |  |  |  |  | TRUE | TRUE | TRUE | TRUE | TRUE | TRUE | TRUE | 1 | [12 empty] | N | TEP | N | O | X | X | Chalcogenide | Bi2Te3 | BiTeSe | Bi2Te2.2Se0.8 | Bulk | PC | Mechanical-alloying | na | SPS | SPS | MA+SPS(re-press) |  |  | IP | 손지희 | 2016-08-26
17 | 10.1038/nature09996 |  | 2011 | 1.8 |  | 1.75 | 850 | BR | [5 empty] | x = 0.15 |  |  |  | 2022-03-31 12:10 | edgecheck | TRUE | TRUE |  |  |  |  | TRUE | TRUE | TRUE | TRUE | TRUE | TRUE | TRUE | 1 | [12 empty] | P | TEP | P | O | X | X | Chalcogenide | PbTe | PbTeSe | PbTe0.85Se0.15 | Bulk | PC | Melt-Quenching | grinding | HP | na | HP |  |  |  | 손지희 | 2016-08-26
18 | 10.1039/c0ee00456a |  | 2011 | 1.4 |  | 1.55 | 750 | BR | [5 empty] | 9.0x10^19 |  |  |  | 2022-03-31 12:14 | edgecheck | TRUE | TRUE |  |  |  |  | TRUE | TRUE | TRUE | TRUE | TRUE | TRUE | TRUE | 1 | [12 empty] | P | TEP | P | O | X | X | Chalcogenide | PbTe | PbTeNa | NaxPb1 xTe (0.5% < x < 2%) | Bulk | PC | Melt-Quenching | grinding | HP | na | melting+annealing + HP |  |  |  | 손지희 | 2016-08-26
19 | 10.1126/science.1156446 |  | 2008 | 1.4 |  | 1.44 | 373 | BR | [5 empty] | Nano |  |  |  | 2022-03-31 12:17 | edgecheck | TRUE | TRUE |  |  |  |  | TRUE | TRUE | TRUE | TRUE | TRUE | TRUE | TRUE | 1 | [12 empty] | P | TEP | P | O | O | X | Chalcogenide | Bi2Te3 | BiSbTe | BiSbTe alloy | Bulk | PC | Ball-milling | na | HP | na | BM + HP |  |  | OP | 손지희 | 2016-08-26
20 | 10.1038/nature08088 |  | 2009 | 1.48 |  | 1.463 | 705 | BR | [5 empty] | b-c plane (anneal) | redigitizing for higher resolution |  | 2022-03-31 13:38 | 2022-03-31 01:38 | redigitize | TRUE | TRUE |  |  |  |  | TRUE | TRUE | TRUE | TRUE | TRUE | TRUE | TRUE | 1 | [12 empty] | N | TEP | N | O | X | X | Chalcogenide | In4Se3 | InSe | In4Se2.35 | Bulk | SC | Bridgman | na | na | na | Bridgman |  |  | b–c plane | 손지희 | 2016-08-26
21 | 10.1038/nmat1154 |  | 2004 |  |  |  |  | BR | [6 empty] | not complete |  |  | 2022-03-31 01:38 |  | TRUE | FALSE |  |  |  |  | TRUE | FALSE | TRUE | TRUE | TRUE | TRUE | FALSE | 0 | [12 empty] | - | missing | - | O | X | X | Zintl | Zn4Sb3 | ZnSb | Zn57.5Sb42.5 | Bulk | SC | Bridgman |  |  |  | Bridgman |  |  |  | 손지희 | 2016-08-26 | structural analysis(XRD) | data 없음
22 | 10.1038/35098012 |  | 2001 | 2.4 |  |  | 300 | BR | [6 empty] | not complete |  |  | 2022-03-31 01:38 |  | TRUE | FALSE |  |  |  |  | TRUE | FALSE | TRUE | TRUE | TRUE | TRUE | FALSE | 0 | [12 empty] | P | missing | P | X | O | X | Chalcogenide | Bi2Te3 | BiTe/SbTe, BiTeSe | Bi2Te3/Sb2Te3 SLs(P), Bi2Te3/Bi2Te2.83Se0.17SLs(N) | 2D | - |  |  | HP |  | low-temperature growth process |  |  |  | 손지희 | 2016-08-26 |  | data 없음
23 | 10.1073/pnas.1403601111 |  | 2014 | 2 |  | 1.98 | 773 | BR | [5 empty] | QH |  |  |  | 2022-03-31 01:38 | edgecheck | TRUE | TRUE |  |  |  |  | TRUE | TRUE | TRUE | TRUE | TRUE | TRUE | TRUE | 1 | [12 empty] | P | TEP | P | O | X | X | Chalcogenide | PbTe | PbNaTe | Pb0.98Na0.02Te | Bulk | PC | Melt-Quenching | grinding | HP | na | melting + HP |  |  |  | 손지희 | 2016-08-26
24 | 10.1038/ncomms10892 |  | 2016 |  |  |  | 700 | BR | [5 empty] | YbCd1.6Zn0.4Sb2 | computation |  |  | 2022-03-31 01:38 |  | TRUE | FALSE |  |  |  |  | TRUE | FALSE | TRUE | TRUE | TRUE | TRUE | FALSE | 0 | [12 empty] | - | ZT | - | O | X | X | Zintl | Zintl | YbCdZnSb | CaAl2Si2-type Zintl CPs, YbCd1.6Zn0.4Sb2 | Bulk | - |  |  |  |  | - |  |  |  | 손지희 | 2016-08-26 | 논문 DATA 수집 & screening design of new TE materials | data (reference 따온 data)
25 | 10.1021/ja306527n |  | 2012 | 1.3 |  | 1.27 | 923 | BR | [5 empty] | Pb0.975Na0.025S+3%CdS | poor resolution |  | 2022-03-31 15:39 | 2022-03-31 03:39 | redigitize | TRUE | TRUE |  |  |  |  | TRUE | TRUE | TRUE | TRUE | TRUE | TRUE | TRUE | 1 | [12 empty] | P | TEP | P | O | X | X | Chalcogenide | PbS | PbNaS CdS | Pb0.975Na0.025S+3mol% CdS | Bulk | PC | Melt-Quenching | crushed | SPS | na | SPS |  |  |  | 손지희 | 2016-08-26
26 | 10.1021/ja301772w |  | 2012 | 1.22 |  | 1.04 | 923 | BR | [5 empty] | Pb0.975Na0.025S+3%SrS (A) | poor resolution | 데이터로부터 ZT가 안나옴 | 2022-03-31 16:25 | 2022-03-31 04:25 | redigitize | TRUE | TRUE |  | FALSE | FALSE |  | TRUE | TRUE | TRUE | FALSE | FALSE | TRUE | FALSE | 0 | [12 empty] | P | TEP | P | O | X | X | Chalcogenide | PbS | PbNaS SrS | Pb0.975Na0.025S with 3.0 at. % SrS | Bulk | PC | Melt-Quenching | crushed | SPS | na | SPS |  |  |  | 손지희 | 2016-08-26
27 | 10.1038/nature13184 |  | 2014 | 2.6 |  | 2.67 | 923 | BR | [5 empty] | b axis |  |  |  | 2022-03-31 04:30 | edgecheck | TRUE | TRUE |  |  |  |  | TRUE | TRUE | TRUE | TRUE | TRUE | TRUE | TRUE | 1 | [12 empty] | P | TEP | P | O | X | X | Chalcogenide | SnSe | SnSe | SnSe | Bulk | SC | Bridgman | na | na | na | Bridgman |  |  | b axis | 손지희 | 2016-08-26
28 | 10.1126/science.aad3749 |  | 2015 | 2 |  | 2.01 | 773 | BR | [5 empty] | hole doped b axos |  |  |  | 2022-03-31 04:33 | edgecheck | TRUE | TRUE |  |  |  |  | TRUE | TRUE | TRUE | TRUE | TRUE | TRUE | TRUE | 1 | [12 empty] | P | TEP | P | O | X | X | Chalcogenide | SnSe | SnNaSe | Sn0.985Na0.015Se | Bulk | SC | Bridgman | na | na | na | Bridgman |  |  | b axis | 손지희 | 2016-08-26
29 | 10.1063/1.4807771 |  | 2013 | 0.92 |  |  | 373 | BR | [6 empty] | not complete |  |  | 2022-03-31 06:36 |  | TRUE | FALSE |  |  |  |  | TRUE | FALSE | TRUE | TRUE | TRUE | TRUE | FALSE | 0 | [12 empty] | N | κ, ZT | N | O | X | X | Chalcogenide | Bi2Te3 | BiTeSe | BiTe2.7Se0.3 | Bulk | PC |  |  | SPS | repress | SPS(re-press) |  |  | ab direction | 손지희 | 2016-09-07
30 | 10.1063/1.4807771 |  | 2013 | 1.04 |  |  | 298 | BR | [6 empty] | not complete |  |  | 2022-03-31 06:36 |  | TRUE | FALSE |  |  |  |  | TRUE | FALSE | TRUE | TRUE | TRUE | TRUE | FALSE | 0 | [12 empty] | P | κ, ZT | P | O | X | X | Chalcogenide | Bi2Te3 | BiSbTe | Bi0.5Sb1.5Te3 | Bulk | PC |  |  | SPS | repress | SPS(re-press) |  |  | ab direction | 손지희 | 2016-09-07
31 | 10.1016/j.jssc.2006.12.010 |  | 2007 | 0.86 |  | 0.856 | 505 | BR | [5 empty] | x = 0.4 |  | 전도도의 x가 1000/T에 대한 환산 오류 | 2021-03-31 18:36 | 2022-03-31 06:36 | redigitize | TRUE | TRUE |  |  |  |  | TRUE | TRUE | TRUE | TRUE | TRUE | TRUE | TRUE | 1 | [12 empty] | N | TEP | N | O | X | X | Chalcogenide | Bi2Te3 | BiAgTeSe | Bi1.96Ag0.04Te2.7Se0.3 | Bulk | PC |  |  | SPS |  | SPS |  |  |  | 손지희 | 2016-09-07
32 | 10.1016/j.jallcom.2007.05.063 |  | 2008 | 0.86 |  | 0.855 | 419 | BR | [5 empty] | x = 0.1 |  | 전도도의 x가 1000/T에 대한 환산 오류 | 2021-03-31 22:33 | 2022-03-31 10:33 | redigitize | TRUE | TRUE |  |  |  |  | TRUE | TRUE | TRUE | TRUE | TRUE | TRUE | TRUE | 1 | [12 empty] | P | TEP | P | O | X | X | Chalcogenide | Bi2Te3 | BiSbTeAl | Al0.2Bi0.45Sb1.3Te3 | Bulk | PC |  |  | SPS |  | SPS |  |  |  | 손지희 | 2016-09-07
33 | 10.3938/jkps.66.1726 |  | 2015 | 0.72 |  | 0.743 | 473 | BR | [5 empty] | MA-HP673K |  |  |  | 2022-03-31 10:37 | edgecheck | TRUE | TRUE |  |  |  |  | TRUE | TRUE | TRUE | TRUE | TRUE | TRUE | TRUE | 1 | [12 empty] | N | TEP | N | O | X | X | Chalcogenide | Bi2Te3 | BiTeSe | Bi2Te2.7Se0.3 | Bulk | PC | Ball-milling |  |  |  | MA + HP |  |  |  | 손지희 | 2016-09-08
34 | 10.1063/1.3427427 |  | 2010 | 1.8 |  | 1.79 | 316 | BR | [5 empty] | 40wt% NC |  |  |  | 2022-03-31 10:41 | edgecheck | TRUE | TRUE |  |  |  |  | TRUE | TRUE | TRUE | TRUE | TRUE | TRUE | TRUE | 1 | [12 empty] | P | TEP | P | O | X | X | Chalcogenide | Bi2Te3 | BiSbTe | Bi0.4Sb1.6Te3 | Bulk | PC | Melt-Spinning |  | HP |  | solid-state synthesis(ingot+MS)+HP |  |  |  | 손지희 | 2016-09-08
35 | 10.1039/c3ra23197f |  | 2013 | 0.48 |  | 0.5 | 500 | BR | [5 empty] | Inorganic ligand capped Bi2Te3 |  |  |  | 2022-03-31 10:46 | edgecheck | TRUE | TRUE |  |  |  |  | TRUE | TRUE | TRUE | TRUE | TRUE | TRUE | TRUE | 1 | [12 empty] | N | TEP | N | O | X | X | Chalcogenide | Bi2Te3 | BiTe | inorganic ligand capped Bi2Te3 | Bulk | PC |  |  | SPS |  | SPS |  |  |  | 손지희 | 2016-09-08
36 | Enhancing Figure of Merit of Bi0.5Sb1.5Te3 Through Nano-composite Approach |  | 2014 | 1.42 |  | 1.41 | 380 | BR | [5 empty] | BiSbTe after annealing process |  |  |  | 2022-03-31 10:52 | edgecheck | TRUE | TRUE |  |  |  |  | TRUE | TRUE | TRUE | TRUE | TRUE | TRUE | TRUE | 1 | [12 empty] | P | TEP | P | O | X | X | Chalcogenide | Bi2Te3 | BiSbTe | micro-grain and nano-grain Bi0.5Sb1.5Te3 | Bulk | PC | Melt-Spinning |  | HP | annealing | (ZM+MS-HP)+annealing |  |  |  | 손지희 | 2016-09-08
37 | 10.1002/aenm.201401391 |  | 2014 | 1.22 |  | 1.23 | 340 | BR | [5 empty] | MS10 |  |  |  | 2022-04-01 03:45 | edgecheck | TRUE | TRUE |  |  |  |  | TRUE | TRUE | TRUE | TRUE | TRUE | TRUE | TRUE | 1 | [12 empty] | P | TEP | P | O | X | X | Chalcogenide | Bi2Te3 | BiSbTe | Bi0.5Sb1.5Te3 | Bulk | PC | Melt-Spinning |  | PAS |  | MS + PAS |  |  |  | 손지희 | 2016-09-08
38 | 10.1002/aenm.201500411 |  | 2015 | 1.2 |  | 1.19 | 357 | BR | [5 empty] | ZM-HD2, inplane |  |  |  | 2022-04-01 03:52 | edgecheck | TRUE | TRUE |  |  |  |  | TRUE | TRUE | TRUE | TRUE | TRUE | TRUE | TRUE | 1 | [12 empty] | N | TEP | N | O | X | X | Chalcogenide | Bi2Te3 | BiTeSe | Bi2Te2.79Se0.21 | Bulk | ? |  |  | HP | repress | ZM + HP + Hot Deformation(repress) |  |  | IP | 손지희 | 2016-09-08
39 | 10.1007/s11664-012-2280-6 |  | 2013 | 1.4 |  | 1.46 | 300 | BR | [5 empty] | Mn 0.2wt% |  |  |  | 2022-04-01 03:57 | edgecheck | TRUE | TRUE |  |  |  |  | TRUE | TRUE | TRUE | TRUE | TRUE | TRUE | TRUE | 1 | [12 empty] | P | TEP | P | O | X | X | Chalcogenide | Bi2Te3 | BiSbTe | Bi0.5Sb1.5Te3 + 0.2wt% Mn-decorated | Bulk | PC |  |  | SPS |  | SPS |  |  |  | 손지희 | 2016-09-08
40 | 10.1039/c3ta12623d |  | 2013 | 0.8 |  | 0.8 | 400 | BR | [5 empty] | Ultrasonicated |  |  |  | 2022-04-01 03:59 | edgecheck | TRUE | TRUE |  |  |  |  | TRUE | TRUE | TRUE | TRUE | TRUE | TRUE | TRUE | 1 | [12 empty] | N | TEP | N | O | X | X | Chalcogenide | Bi2Te3 | BiTeSe | Bi2Te2.7Se0.3 | Bulk | PC |  |  | SPS |  | chemical exfoliation + SPS |  |  |  | 손지희 | 2016-09-08
41 | 10.1002/adfm.201402663 |  | 2015 | 0.77 |  | 0.76 | 475 | BR | [5 empty] | x = 2.0vol% Bi2Te3 bulk |  |  |  | 2022-04-01 04:03 | edgecheck | TRUE | TRUE |  |  |  |  | TRUE | TRUE | TRUE | TRUE | TRUE | TRUE | TRUE | 1 | [12 empty] | N | TEP | N | O | X | X | Chalcogenide | Bi2Te3 | BiTeAg | Bi2Te3 + 2.0vol% Ag NPs | Bulk | PC | hydrothermal |  | SPS |  | hydrothermal method + SPS |  |  |  | 손지희 | 2016-09-09
42 | 10.1063/1.1863440 |  | 2005 | 1 |  | 1.01 | 450 | BR | [5 empty] | NC2 |  |  |  | 2022-04-01 04:14 | edgecheck | TRUE | TRUE |  |  |  |  | TRUE | TRUE | TRUE | TRUE | TRUE | TRUE | TRUE | 1 | [12 empty] | N | TEP | N | O | X | X | Chalcogenide | Bi2Te3 | BiTe | Bi2Te3(ZM) 85wt% + Bi2Te3 nanotube 15wt% | Bulk | PC |  |  | HP |  | mix : hydrothermal synthesis(nano tube) + ZM, -HP |  |  |  | 손지희 | 2016-09-09
43 | 10.3365/eml.2010.12.201 |  | 2010 | 1.2 |  | 1.2 | 373 | BR | KERI |  |  |  |  | 0.05 wt% | 이재기 BST0.5, Ag |  |  | 2022-04-01 04:19 | edgecheck | TRUE | TRUE |  |  |  |  | TRUE | TRUE | TRUE | TRUE | TRUE | TRUE | TRUE | 1 | [12 empty] | P | TEP | P | O | X | X | Chalcogenide | Bi2Te3 | BiSbTeAg | Bi0.5Sb1.5Te3 + 0.05wt% Ag | Bulk | PC | Melt |  | HP |  | melting and hot pressing |  |  | IP | 손지희 | 2016-09-09
44 | 10.1007/s11664-012-2356-3 |  | 2012 | 1.2 |  | 1.23 | 320 | BR | [5 empty] | Bi0.4Sb1.6-xInxTe3 x=0.01 |  |  |  | 2022-04-01 04:22 | edgecheck | TRUE | TRUE |  |  |  |  | TRUE | TRUE | TRUE | TRUE | TRUE | TRUE | TRUE | 1 | [12 empty] | P | TEP | P | O | X | X | Chalcogenide | Bi2Te3 | BiSbInTe | Bi0.4Sb1.59In0.01Te3 | Bulk | PC | Melt |  | SPS |  | melting and SPS |  |  |  | 손지희 | 2016-09-09
45 | 10.1039/c3ce40643a |  | 2013 | 0.24 |  | 0.24 | 400 | BR | [5 empty] | Bi2Te3/MnTe2 |  |  |  | 2022-04-01 04:25 | edgecheck | TRUE | TRUE |  |  |  |  | TRUE | TRUE | TRUE | TRUE | TRUE | TRUE | TRUE | 1 | [12 empty] | N | TEP | N | O | X | X | Chalcogenide | Bi2Te3 | BiTeMnTe | nanostructured Bi2Te3/MnTe2 composite | Bulk | PC |  |  | SPS |  | ball milling and SPS |  |  |  | 손지희 | 2016-09-09
46 | 10.1021/nl101156v |  | 2010 | 1.04 |  | 1.04 | 398 | BR | [5 empty] | press perpendicular |  |  |  | 2022-04-01 04:29 | edgecheck | TRUE | TRUE |  |  |  |  | TRUE | TRUE | TRUE | TRUE | TRUE | TRUE | TRUE | 1 | [12 empty] | N | TEP | N | O | X | X | Chalcogenide | Bi2Te3 | BiTeSe | Bi2Te2.7Se0.3 | Bulk | PC | Ball-milling |  | HP | HP | ball milling and hot pressing(repress) |  |  | IP | 손지희 | 2016-09-12
47 | 10.1007/s11664-013-2822-6 |  | 2013 | 0.9 |  | 0.9 | 423 | BR | [5 empty] | Bi2Te2.85Se0.15:I0.005 |  |  |  | 2022-04-01 10:59 | edgecheck | TRUE | TRUE |  |  |  |  | TRUE | TRUE | TRUE | TRUE | TRUE | TRUE | TRUE | 1 | [12 empty] | N | TEP | N | O | X | X | Chalcogenide | Bi2Te3 | BiTeSeI | Bi2Te2.85Se0.15 : I 0.005 | Bulk | PC | Melt |  | HP |  | encapsulated melting and hot pressing |  |  |  | 손지희 | 2016-09-12
48 | 10.3938/jkps.64.1416 |  | 2014 | 0.6 |  | 0.6 | 423 | BR | [5 empty] | Bi2Te2.4Se0.6 |  |  |  | 2022-04-01 11:05 | edgecheck | TRUE | TRUE |  |  |  |  | TRUE | TRUE | TRUE | TRUE | TRUE | TRUE | TRUE | 1 | [12 empty] | N | TEP | N | O | X | X | Chalcogenide | Bi2Te3 | BiTeSe | Bi2Te2.4Se0.6 | Bulk | PC | Melt |  | HP |  | encapsulated melting and hot pressing |  |  |  | 손지희 | 2016-09-12
49 | 10.3938/jkps.65.696 |  | 2014 | 1.13 |  | 1.18 | 423 | BR | [5 empty] | Bi2Te2.7Se0.3I0.0075 | 그래프가 겹쳐 열전도도 보기 어려움 |  |  | 2022-04-01 11:09 | edgecheck | TRUE | TRUE |  |  |  |  | TRUE | TRUE | TRUE | TRUE | TRUE | TRUE | TRUE | 1 | [12 empty] | N | TEP | N | O | X | X | Chalcogenide | Bi2Te3 | BiTeSeI | Bi2Te2.7Se0.3 : I 0.0075 | Bulk | PC | Melt |  | HP |  | encapsulated melting and hot pressing |  |  |  | 손지희 | 2016-09-12
50 | 10.1007/s11664-014-3485-7 |  | 2014 | 1.13 |  | 1.17 | 423 | BR | [5 empty] | Bi2Te2.7Se0.3I0.0075 | id=49와 동일한 데이터 |  |  | 2022-04-01 11:15 | edgecheck | TRUE | TRUE | FALSE |  |  |  | TRUE | TRUE | FALSE | TRUE | TRUE | TRUE | FALSE | 0 | [12 empty] | N | TEP | N | O | X | X | Chalcogenide | Bi2Te3 | BiTeSeI | Bi2Te2.7Se0.3 : I 0.0075 | Bulk | PC | Melt |  | HP |  | encapsulated melting and hot pressing |  |  |  | 손지희 | 2016-09-12
51 | 10.3938/jkps.64.1692 |  | 2014 | 0.9 |  | 0.9 | 423 | BR | [5 empty] | Bi2Te2.85Se0.15I0.005 |  |  |  | 2022-04-01 11:21 | edgecheck | TRUE | TRUE |  |  |  |  | TRUE | TRUE | TRUE | TRUE | TRUE | TRUE | TRUE | 1 | [12 empty] | N | TEP | N | O | X | X | Chalcogenide | Bi2Te3 | BiTeSeI | Bi2Te2.85Se0.15 : I0.005 | Bulk | PC | Melt |  | HP |  | encapsulated melting and hot pressing |  |  |  | 손지희 | 2016-09-12
52 | 10.1002/aenm.201100338 |  | 2011 | 0.45 |  | 0.45 | 373 | BR | [5 empty] | 5% Bi/Bi2Te3-II |  |  |  | 2022-04-01 11:27 | edgecheck | TRUE | TRUE |  |  |  |  | TRUE | TRUE | TRUE | TRUE | TRUE | TRUE | TRUE | 1 | [12 empty] | N | TEP | N | O | X | X | Chalcogenide | Bi2Te3 | Bi/BiTe | Bi2Te3 + 5.0vol% Bi NPs | Bulk | PC |  |  | HP |  | low temperature solvothermal method and ball milling and hot pressing |  |  |  | 손지희 | 2016-09-13
53 | 10.1063/1.4749806 |  | 2012 | 0.87 |  | 0.9 | 375 | BR | [5 empty] | Cu0.01Bi2Te2.7Se0.3 |  |  |  | 2022-04-01 11:38 | edgecheck | TRUE | TRUE |  |  |  |  | TRUE | TRUE | TRUE | TRUE | TRUE | TRUE | TRUE | 1 | [12 empty] | N | TEP | N | O | O | X | Chalcogenide | Bi2Te3 | CuBiTeSe | Cu0.01Bi2Te2.7Se0.3 | Bulk | PC |  |  | HP |  | ball milling and hot pressing |  |  |  | 손지희 | 2016-09-13 | 소자측정x, diffusion barrier 적합한지 여부
54 | 10.1002/adma.201203764 |  | 2013 | 0.71 |  | 0.7 | 400 | BR | [5 empty] | BT85BS15 |  |  |  | 2022-04-01 11:41 | edgecheck | TRUE | TRUE |  |  |  |  | TRUE | TRUE | TRUE | TRUE | TRUE | TRUE | TRUE | 1 | [12 empty] | N | TEP | N | O | X | X | Chalcogenide | Bi2Te3 | BiTeSe | (Bi2Te3)85(Bi2Se3)15 nanoflakes | Bulk | PC |  |  | SPS |  | chemical synthesis + SPS |  |  | IP | 손지희 | 2016-09-13
55 | 10.3390/ma8030959 |  | 2015 | 1.09 |  | 1.09 | 300 | BR | [5 empty] | 1.0 at.% Fe-BST |  |  |  | 2022-04-01 11:44 | edgecheck | TRUE | TRUE |  |  |  |  | TRUE | TRUE | TRUE | TRUE | TRUE | TRUE | TRUE | 1 | [12 empty] | P | TEP | P | O | X | X | Chalcogenide | Bi2Te3 | BiSeTeFe | Bi0.48Sb1.52Te3 + 1 at% Fe | Bulk | PC |  |  | SPS |  | melting and SPS |  |  |  | 손지희 | 2016-09-13
56 | 10.1063/1.4916947 |  | 2015 | 0.95 |  | 0.96 | 323 | BR | [5 empty] | y = 0.27 |  |  |  | 2022-04-02 11:42 | edgecheck | TRUE | TRUE |  |  |  |  | TRUE | TRUE | TRUE | TRUE | TRUE | TRUE | TRUE | 1 | [12 empty] | N | TEP | N | O | X | X | Chalcogenide | Bi2Te3 | BiTeSe | Bi2Te2.73Se0.27 | Bulk | SC |  |  |  |  | vertical zone-leveling method |  |  |  | 손지희 | 2016-09-13
57 | 10.1063/1.4916947 |  | 2015 | 1 |  | 1.03 | 323 | BR | [5 empty] | x = 0.6 |  |  |  | 2022-04-02 11:44 | edgecheck | TRUE | TRUE |  |  |  |  | TRUE | TRUE | TRUE | TRUE | TRUE | TRUE | TRUE | 1 | [12 empty] | P | TEP | P | O | X | X | Chalcogenide | Bi2Te3 | BiSbTe | Bi0.6Sb1.4Te3 | Bulk | SC |  |  |  |  | vertical zone-leveling method |  |  |  | 손지희 | 2016-09-13
58 | 10.1039/c5tc02219c |  | 2015 | 0.82 |  |  | 473 | BR | [6 empty] | 데이터가 f(T)가 아니라, f(조성)형태임. 확보 보류. |  |  | 2022-04-02 04:03 |  | TRUE | FALSE |  |  |  |  | TRUE | FALSE | TRUE | TRUE | TRUE | TRUE | FALSE | 0 | [12 empty] | N | σ, ZT | N | O | X | X | Chalcogenide | Bi2Te3 | BiTeSe | Bi2Te2.7Se0.3 | Bulk | PC |  |  | SPS |  | MA + SPS |  |  |  | 손지희 | 2016-09-13
59 | 10.1038/srep03212 |  | 2013 | 0.95 |  | 0.84 | 423 | BR | [5 empty] | exf8h-SPS | poor resolution, 데이터를 다시 땄으나, TEP와 ZT간 관계가 이상함 | 열전도도 2K (~0)데이터 삭제 |  | 2022-04-02 04:29 | redigitize | TRUE | TRUE |  | FALSE |  |  | TRUE | TRUE | TRUE | FALSE | TRUE | TRUE | FALSE | 0 | [12 empty] | N | TEP | N | O | X | X | Chalcogenide | Bi2Te3 | BiTeSe | Bi2Te2.7Se0.3 | Bulk | PC |  |  | SPS |  | chemical-exfoliation spark-plasma-sintering (CE-SPS) |  |  | IP | 손지희 | 2016-09-13
60 | 10.1039/c4nr00191e |  | 2014 | 0.31 |  | 0.31 | 300 | BR | [5 empty] | TCHT |  |  |  | 2022-04-02 04:32 | edgecheck | TRUE | TRUE |  |  |  |  | TRUE | TRUE | TRUE | TRUE | TRUE | TRUE | TRUE | 1 | [12 empty] | N | TEP | N | O | X | X | Chalcogenide | Bi2Te3 | BiTe | Bi2Te3 nanowires (heat-treated twin-containing NWs) | 1D | [5 empty] | RF sputtering deposition + heat-treated |  |  |  | 손지희 | 2016-09-13
61 | 10.1109/ICT.2003.1287440 |  | 2003 | 0.94 |  |  | 324 | BR | [9 empty] | 2022-04-02 04:33 |  | TRUE | FALSE |  |  |  |  | TRUE | FALSE | TRUE | TRUE | TRUE | TRUE | FALSE | 0 | [12 empty] | N | ZT | N | O | X | X | Chalcogenide | Bi2Te3 | BiTeSe CBr | Bi2Te2.82Se0.18 + 0.049% mass C6Br6 | Bulk | SC |  |  |  |  | vertical zone-melting |  |  | parallel to the growth direction of ingots | 손지희 | 2016-09-19
62 | 10.1021/nl203389x |  | 2012 | 0.62 |  | 0.64 | 400 | BR | [5 empty] | 250oC (red circle) |  |  |  | 2022-04-02 04:36 | edgecheck | TRUE | TRUE |  |  |  |  | TRUE | TRUE | TRUE | TRUE | TRUE | TRUE | TRUE | 1 | [12 empty] | N | TEP | N | O | X | X | Chalcogenide | Bi2Te3 | BiTe | Bi2Te3 | Bulk |  |  |  | SPS |  | chmical synthesis + SPS |  |  |  | 손지희 | 2016-09-19
63 | 10.1016/j.jallcom.2013.03.062 |  | 2013 | 1.14 |  | 1.15 | 323 | BR | [5 empty] | 10hr |  |  |  | 2022-04-02 04:41 | edgecheck | TRUE | TRUE |  |  |  |  | TRUE | TRUE | TRUE | TRUE | TRUE | TRUE | TRUE | 1 | [12 empty] | P | TEP | P | O | X | X | Chalcogenide | Bi2Te3 | BiSbTeSe | Bi 0.42Sb1.51Te3.05Se0.02 | Bulk | PC |  |  | SPS |  | BM + SPS |  |  |  | 손지희 | 2016-09-19
64 | 10.1021/nl2034859 |  | 2012 | 0.54 |  | 0.43 | 300 | BR | [5 empty] | Bi2Te2.7Se0.3 |  |  |  | 2022-04-02 04:50 | edgecheck | TRUE | TRUE |  | FALSE |  |  | TRUE | TRUE | TRUE | FALSE | TRUE | TRUE | FALSE | 0 | [12 empty] | N | TEP | N | O | X | X | Chalcogenide | Bi2Te3 | BiTeSe | Bi2Te2.7Se0.3 | Bulk | PC |  |  | SPS |  | polyol synthesis + SPS |  |  | IP | 손지희 | 2016-09-20
65 | 10.1039/c4ta01554a |  | 2014 | 1.27 |  | 1.28 | 360 | BR | [5 empty] | BiSbTe + 4.0 mol% WSe2 addition |  |  |  | 2022-04-02 04:55 | edgecheck | TRUE | TRUE |  |  |  |  | TRUE | TRUE | TRUE | TRUE | TRUE | TRUE | TRUE | 1 | [12 empty] | P | TEP | P | O | X | X | Chalcogenide | Bi2Te3 | BiSbTe Wse | Bi0.48Sb1.52Te3 + 4mol% WSe2 | Bulk | SC |  |  |  |  | zone melting method |  |  | growth direction | 손지희 | 2016-09-20
66 | 10.1063/1.2425007 |  | 2007 | 1.35 |  | 1.37 | 300 | BR | [5 empty] | SPS-40 | 논문에서 k_el 환산식과 k_ph있음을 확인, ZT오류도 없음 |  |  | 2022-04-02 04:59 | edgecheck | TRUE | TRUE |  |  |  |  | TRUE | TRUE | TRUE | TRUE | TRUE | TRUE | TRUE | 1 | [12 empty] | P | TEP | P | O | X | X | Chalcogenide | Bi2Te3 | BiTe | Bi2Te3 ingots | Bulk | PC |  |  | SPS |  | MS + SPS |  |  |  | 손지희 | 2016-09-20
67 | 10.1088/0957-4484/24/28/285702 |  | 2013 | 1.15 |  | 1.16 | 340 | BR | [5 empty] | 1%at Cu, Bi2Te2.7Se0.3 |  |  |  | 2022-04-02 05:03 | edgecheck | TRUE | TRUE |  |  |  |  | TRUE | TRUE | TRUE | TRUE | TRUE | TRUE | TRUE | 1 | [12 empty] | N | TEP | N | O | X | X | Chalcogenide | Bi2Te3 | BiTeSe Cu | Cu0.01Bi2Te2.7Se0.3 | Bulk | SC |  |  |  |  | large-scale zone melting technique |  |  |  | 손지희 | 2016-09-20
68 | 10.1002/pssa.201228589 |  | 2013 | 0.85 |  | 0.85 | 413 | BR | [5 empty] | Ce0.2Bi1.8Se0.3Te2.7 |  |  |  | 2022-04-02 09:55 | edgecheck | TRUE | TRUE |  |  |  |  | TRUE | TRUE | TRUE | TRUE | TRUE | TRUE | TRUE | 1 | [12 empty] | N | TEP | N | O | X | X | Chalcogenide | Bi2Te3 | BiTeSeCe | Ce0.2Bi1.8Se0.3Te2.7 | Bulk | PC |  |  | HP |  | hydrothermal method + HP |  |  |  | 손지희 | 2016-09-21
69 | 10.1103/PhysRevB.90.085118 |  | 2014 | 0.46 |  | 0.46 | 250 | BR | [5 empty] | Experiment | 계산논문인데 실험논문[43] (KIST현도빈박사)을 cite함. Prb에는 전도도가 테이블에 있고, 제벡계수와 ZT는 그림으로 있음. 사이트한 논문에서 열전도도 가져옴 |  |  | 2022-04-02 10:13 | redigitize | TRUE | TRUE |  |  |  |  | TRUE | TRUE | TRUE | TRUE | TRUE | TRUE | TRUE | 1 | [12 empty] | P | α, ZT | P | O | X | X | Chalcogenide | Bi2Te3 | BiTe SbTe SbSe | Bi2Te3-Sb2Te3-5%Sb2Se3 | Bulk | SC |  |  |  |  | Bridgman method |  |  |  | 손지희 | 2016-09-21 | 이론, 실험결과(ref. 43) 비교
70 | 10.1103/PhysRevB.85.125207 |  | 2012 | 0.55 |  | 0.53 | 500 | BR | [5 empty] | Experiment, Bi2(Te0.85Se0.15)3 single crystal doped with 0.1 wt % CuBr. | poor resolution, ZT불일치 |  |  | 2022-04-02 10:27 |  | TRUE | TRUE |  | FALSE |  |  | TRUE | TRUE | TRUE | FALSE | TRUE | TRUE | FALSE | 0 | [12 empty] | N | TEP | N | O | X | X | Chalcogenide | Bi2Te3 | BiTeSe CuBr | Bi2Te2.55Se0.45 + 0.1wt% CuBr | Bulk | SC |  |  |  |  | - |  |  |  | 손지희 | 2016-09-21 | 이론, 실험결과(ref. 19) 비교
71 | 10.1021/nl202935k |  | 2012 | 0.96 |  | 0.96 | 380 | BR | [9 empty] | 2022-04-02 10:27 | edgecheck | TRUE | TRUE |  |  |  |  | TRUE | TRUE | TRUE | TRUE | TRUE | TRUE | TRUE | 1 | [12 empty] | N | TEP | N | O | X | X | Chalcogenide | Bi2Te3 | BiTe | Bi2Te3 nanowires | Bulk |  |  |  | SPS |  | two-step solution phase reaction + SPS |  |  |  | 손지희 | 2016-09-22
72 | 10.1002/adfm.201600718 |  | 2016 | 0.3 |  | 0.3 | 425 | BR | [5 empty] | in-plane, Bi14Rh3I9 |  |  |  | 2022-04-02 10:32 | edgecheck | TRUE | TRUE |  |  |  |  | TRUE | TRUE | TRUE | TRUE | TRUE | TRUE | TRUE | 1 | [12 empty] | N | TEP | N | O | X | X | etc | BiMI | BiRhI | Bi14Rh3I9 | Bulk | PC |  |  | SPS |  | melting + ground + SPS |  |  | IP | 손지희 | 2016-09-22
73 | 10.1111/j.1551-2916.2012.05284.x |  | 2012 | 0.4 |  | 0.38 | 1050 | BR | [5 empty] | 50nm |  |  |  | 2022-04-02 10:35 | edgecheck | TRUE | TRUE |  |  |  |  | TRUE | TRUE | TRUE | TRUE | TRUE | TRUE | TRUE | 1 | [12 empty] | N | TEP | N | O | X | X | Oxide | In2O3 | InZnCeO | In1.92(ZnCe)0.08O3 | Bulk | PC |  |  | SPS |  | co-precipitation and Spark plasma sintering |  |  |  | 손지희 | 2016-09-22
74 | 10.1016/j.jallcom.2013.03.167 |  | 2013 | 0.47 |  | 0.48 | 430 | BR | [5 empty] | BTA nanorods after sintered by HPHT (black square) |  |  |  | 2022-04-02 10:38 | edgecheck | TRUE | TRUE |  |  |  |  | TRUE | TRUE | TRUE | TRUE | TRUE | TRUE | TRUE | 1 | [12 empty] | N | TEP | N | O | X | X | Chalcogenide | Bi2Te3 | BiTe | Bi2Te2.4 nanorods | Bulk |  |  |  | HP |  | hydrothermal synthesis + HP |  |  |  | 손지희 | 2016-09-23
75 | 10.1063/1.4893236 |  | 2014 | 0.75 |  | 0.76 | 710 | BR | [5 empty] | In-10 |  |  |  | 2022-04-02 10:41 | edgecheck | TRUE | TRUE |  |  |  |  | TRUE | TRUE | TRUE | TRUE | TRUE | TRUE | TRUE | 1 | [12 empty] | P | TEP | P | O | X | X | Chalcogenide | Bi2Te3 | GeSbTe | GeIn0.6Sb5.4Te10 | Bulk | PC |  |  |  |  | melting + annealing |  |  |  | 손지희 | 2016-09-23
76 | 10.1021/nn2017183 |  | 2011 | 0.36 |  | 0.35 | 585 | BR | [5 empty] | first measurement (squares) | nearly zero conductivity at 300 K, poor resolution // (ZT=0) |  |  | 2022-04-02 10:48 | edgecheck | TRUE | TRUE |  | FALSE |  |  | TRUE | TRUE | TRUE | FALSE | TRUE | TRUE | FALSE | 0 | [12 empty] | N | TEP | PN | O | X | X | Chalcogenide | PbTe | PbTe PbSe | (PbTe)(PbSe) nanostars | Bulk | PC |  |  | SPS |  | colloidal core-shell nanoparticles + SPS | LFA-457(NETZSCH), ZEM-3(ULVAC-RIKO) |  |  | 손지희 | 2016-10-04
77 | 10.1021/cm803437x |  | 2009 | 1.2 |  | 1.32 | 700 | BR | [5 empty] | AgyPb0.99La0.01Te y=0.05 | poor resolution |  |  | 2022-04-02 10:53 | edgecheck | TRUE | TRUE |  | FALSE |  |  | TRUE | TRUE | TRUE | FALSE | TRUE | TRUE | FALSE | 0 | [12 empty] | N | TEP | N | O | X | X | Chalcogenide | PbTe | AgPbLaTe | Ag0.05Pb0.99La0.01Te | Bulk | PC | Melt-Cooling |  |  |  | heating | LFA-457(NETZSCH), ZEM-3(ULVAC-RIKO) |  |  | 손지희 | 2016-10-04
78 | 10.1021/ja910762q |  | 2010 | 1.2 |  | 1.11 | 720 | BR | [5 empty] | y=0.055%, PbTe-1% CdTe-y% PbI2 |  |  |  | 2022-04-02 10:41 | edgecheck | TRUE | TRUE |  |  |  |  | TRUE | TRUE | TRUE | TRUE | TRUE | TRUE | TRUE | 1 | [12 empty] | N | TEP | N | O | X | X | Chalcogenide | PbTe | PbTe CdTe PbI | (PbTe)98.99945(CdTe)0.01(PbI2)0.00055 | Bulk | PC | Melt-Cooling |  |  |  | heating | LFA-457(NETZSCH), ZEM-3(ULVAC-RIKO) |  |  | 손지희 | 2016-10-04
79 | 10.1039/c3ee40482j |  | 2013 | 1.64 |  | 1.62 | 770 | BR | [5 empty] | SPS(x = 2) (Fig4,5) |  |  |  | 2022-04-02 11:10 | edgecheck | TRUE | TRUE |  |  |  |  | TRUE | TRUE | TRUE | TRUE | TRUE | TRUE | TRUE | 1 | [12 empty] | P | TEP | P | O | X | X | Chalcogenide | PbTe | PbTe HgTe NaTe | (PbTe)0.97(HgTe)0.02(Na2Te)0.01 | Bulk | PC |  |  | SPS |  | SPS | LFA-457(NETZSCH), ZEM-3(ULVAC-RIKO) |  |  | 손지희 | 2016-10-05
80 | 10.1103/PhysRevB.82.115209 |  | 2010 | 1.3 |  | 1.3 | 700 | BR | [5 empty] | PbTe:K 1.25%:Na 0.6% |  |  |  | 2022-04-02 11:18 | edgecheck | TRUE | TRUE |  |  |  |  | TRUE | TRUE | TRUE | TRUE | TRUE | TRUE | TRUE | 1 | [12 empty] | P | TEP | P | O | X | X | Chalcogenide | PbTe | PbTeKNa | Pb0.9815K0.0125Na0.006Te | Bulk | PC | Melt-Cooling |  |  |  | heating | LFA-457(NETZSCH), ZEM-3(ULVAC-RIKO) |  |  | 손지희 | 2016-10-05
81 | 10.1103/PhysRevB.83.195209 |  | 2011 | 0.9 |  | 1.19 | 900 | BR | [5 empty] | PbSe:Ga, 2.7x10^19 | poor resolution, ZT불일치. 그런데 명목ZT가 더작고, TEP ZT가 더큼 |  |  | 2022-04-02 11:58 | redigitize | TRUE | TRUE |  | FALSE |  |  | TRUE | TRUE | TRUE | FALSE | TRUE | TRUE | FALSE | 0 | [12 empty] | N | TEP | N | O | X | X | Chalcogenide | PbSe | PbGaSe | Pb0.995Ga0.005Se | Bulk | PC | Melt-Cooling |  |  |  | heating | LFA-457(NETZSCH), ZEM-3(ULVAC-RIKO) | 0.171 + (2.65 × 10−5)T |  | 손지희 | 2016-10-05
82 | 10.1007/s11664-013-2500-8 |  | 2013 | 0.42 |  |  | 617 | BR | [9 empty] | 2022-04-03 00:01 |  | TRUE | FALSE |  |  |  |  | TRUE | FALSE | TRUE | TRUE | TRUE | TRUE | FALSE | 0 | [12 empty] | P | σ, ZT | P | O | X | X | Chalcogenide | PbTe | (Pb,Sn)Te | (Pb,Sn)Te | Bulk | PC |  |  |  |  | microwave sintering | Harman method |  |  | 손지희 | 2016-10-06
83 | 10.1007/s11664-013-2819-1 |  | 2013 | 0.78 |  | 0.8 | 723 | BR | [5 empty] | S5 |  |  |  | 2022-04-03 06:13 | edgecheck | TRUE | TRUE |  |  |  |  | TRUE | TRUE | TRUE | TRUE | TRUE | TRUE | TRUE | 1 | [12 empty] | N | TEP | N | O | X | X | Chalcogenide | PbTe | PbTe In | PbTe +3at% In | Bulk | PC |  |  | HP |  | two-step matrix encapsulation technique + hot press | ZEM-3(ULVAC-RIKO), Flashline 3000(ANTER) |  |  | 손지희 | 2016-10-06
84 | 10.1063/1.4890320 |  | 2014 | 0.66 |  | 0.63 | 800 | BR | [5 empty] | Pb0.999In0.001Te0.70Se0.30 | 제벡계수의 경우 고온데이터 없음 |  |  | 2022-04-03 06:32 | edgecheck | TRUE | TRUE |  |  |  |  | TRUE | TRUE | TRUE | TRUE | TRUE | TRUE | TRUE | 1 | [12 empty] | N | TEP | N | O | X | X | Chalcogenide | PbTe | PbInTeSe | Pb0.999In0.001Te0.70Se0.30 | Bulk | PC |  |  | HP |  | heating + HP | LFA-457(NETZSCH), uniaxial 4-point contact geometry(α, ref.16), Van der Pauw method(ρ) | Cp/kB=3.07+4.7x10-4(T/K -300) |  | 손지희 | 2016-10-06
85 | 10.1039/c5ee01147g |  | 2015 | 2.3 |  | 2.25 | 923 | BR | [5 empty] | x=30%, PbTe+3Na+xPbS | poor resolution for hi-T sigma |  |  | 2022-04-03 06:36 | edgecheck | TRUE | TRUE |  |  |  |  | TRUE | TRUE | TRUE | TRUE | TRUE | TRUE | TRUE | 1 | [12 empty] | P | TEP | P | O | X | X | Chalcogenide | PbTe | PbTe PbS Na | (PbTe)0.8(PbS)0.2 + 3at% Na | Bulk | PC |  |  | SPS |  | SPS | ZEM-3(ULVAC-RIKO), LFA457(NETZSCH) |  |  | 손지희 | 2016-10-07
86 | 10.1016/j.jssc.2009.07.004 |  | 2009 | 0.27 |  | 0.268 | 300 | BR | [5 empty] | Br(1.0) | k_L, L=2.45만 나옴. 환산해서 k_tot얻음. T 5K단위로 강제할당 |  |  | 2022-04-03 07:01 | redigitize | TRUE | TRUE |  |  |  |  | TRUE | TRUE | TRUE | TRUE | TRUE | TRUE | TRUE | 1 | [12 empty] | N | TEP | N | O | X | X | Chalcogenide | PbTe | PbTeBr | PbTe(1-x)Brx | Bulk | PC |  |  |  |  | high-pressure andhigh-temperature(HPHT) | home built apparatus(ref.26) |  |  | 손지희 | 2016-10-07 | 열전도도값 역산해서 추정
87 | 10.1063/1.3517088 |  | 2010 | 0.62 |  | 0.61 | 723 | BR | KERI |  |  |  |  | Sb0.10 |  |  |  | 2022-04-03 07:05 | edgecheck | TRUE | TRUE |  |  |  |  | TRUE | TRUE | TRUE | TRUE | TRUE | TRUE | TRUE | 1 | [12 empty] | N | TEP | N | O | X | X | Chalcogenide | PbTe | PbSbTe | Pb0.9Sb0.1Te | Bulk | PC |  |  |  |  | melting process | ZEM-3(ULVAC-RIKO), LFA457(NETZSCH), DSC 404C(NETZSCH) | 0.15-0.17 |  | 손지희 | 2016-10-07
88 | 10.1007/s11664-013-2832-4 |  | 2013 | 1.1 |  | 1.01 | 773 | BR | [5 empty] | 5 at.-% Bi, Bix(PbTe)1-x |  |  |  | 2022-04-03 09:42 | edgecheck | TRUE | TRUE |  |  |  |  | TRUE | TRUE | TRUE | TRUE | TRUE | TRUE | TRUE | 1 | [12 empty] | N | TEP | N | O | X | X | Chalcogenide | PbTe | PbTeBi | PbTe + 5 at% Bi | Bulk | PC |  |  | HP |  | co-ball-milling + HP | XFA500(LINSEIS), LSR-3(LINSEIS) |  |  | 손지희 | 2016-10-10
89 | 10.1016/j.jallcom.2015.03.117 |  | 2015 | 1.03 |  | 1.03 | 600 | BR | [5 empty] | x = 0.03 |  |  |  | 2022-04-03 09:45 | edgecheck | TRUE | TRUE |  |  |  |  | TRUE | TRUE | TRUE | TRUE | TRUE | TRUE | TRUE | 1 | [12 empty] | P | TEP | P | O | X | X | Chalcogenide | PbSe | AgSbPbSe | (AgSb)0.03Pb0.94Se | Bulk | PC |  |  | HP |  | high pressure method | LRS-3, LFA457(NETZSCH) |  |  | 손지희 | 2016-10-10
90 | 10.1021/nl400319u |  | 2013 | 1.2 |  | 1.2 | 620 | BR | [5 empty] | PbTe/Bi2Te3 = 27:1 |  |  |  | 2022-04-03 09:48 | edgecheck | TRUE | TRUE |  |  |  |  | TRUE | TRUE | TRUE | TRUE | TRUE | TRUE | TRUE | 1 | [12 empty] | N | TEP | N | O | X | X | Chalcogenide | PbTe | PbTe BiTe | PbTe:Bi2Te3=27:1 barbell nanowire | Bulk | PC |  |  | HP | annealing | three-step solution-phase reaction + HP + annealing | standard fourprobe method, bridging the sample between a heater and heat sink and testing the voltage difference between the hot and the cold sides |  |  | 손지희 | 2016-10-10
91 | 10.1103/PhysRevB.87.045203 |  | 2013 | 1.55 |  | 1.57 | 773 | BR | [5 empty] | x = 0.08 (FIG 6) |  |  |  | 2022-04-03 10:02 | redigitize | TRUE | TRUE |  |  |  |  | TRUE | TRUE | TRUE | TRUE | TRUE | TRUE | TRUE | 1 | [12 empty] | P | TEP | P | O | X | X | Chalcogenide | PbTe | PbNaTeS | Pb0.99Na0.01Te0.92S0.08 | Bulk | PC |  |  |  |  | heating + annealing | PPMS, Flashline 3000 (Anter Corporation), DSC 404-C(NETZSCH), ZEM-2(ULVAC) |  |  | 손지희 | 2016-10-11
92 | 10.1039/c5tc03068d |  | 2015 | 1.8 |  | 1.55 | 850 | BR |  | Yanzhong Pei | yanzhong@tongji.edu.cn | Figure 6 |  | 1.1e20 |  | ZT와 TEP ZT가 고온부에서 불일치 |  | 2022-04-03 10:10 | edgecheck | TRUE | TRUE |  | FALSE |  |  | TRUE | TRUE | TRUE | FALSE | TRUE | TRUE | FALSE | 0 | [12 empty] | P | TEP | P | O | X | X | Chalcogenide | PbTe | YbPbTeNa | Yb0.01Pb0.99Te:Na | Bulk | PC |  |  | HP |  | melting + annealing + HP | van der Pauw technique, LFA457(NETZSCH) | Cp(kB/atom) = 3.07 + 0.00047(T/K - 300) |  | 손지희 | 2016-10-11
93 | 10.1103/PhysRevB.87.144104 |  | 2013 | 1.15 |  |  | 650 | BR | [7 empty] | 열전도도 없음 |  | 2022-04-03 10:13 |  | TRUE | FALSE |  |  |  |  | TRUE | FALSE | TRUE | TRUE | TRUE | TRUE | FALSE | 0 | [12 empty] | P | ρ, α, ZT | P | O | X | X | Chalcogenide | PbTe | PbTeTl | Pb0.98Tl0.02Te | Bulk | PC |  |  | HP |  | melting + annealing + HP | ZEM-3(ULVAC), FL-5000(Antler) |  |  | 손지희 | 2016-10-11 | 열전도도값 역산해서 추정
94 | 10.1021/acsnano.6b03696 |  | 2016 | 1.85 |  | 1.9 | 623 | BR | [5 empty] | PbSeTe 2nd |  |  |  | 2024-04-03 11:06 | redigitize | TRUE | TRUE |  |  |  |  | TRUE | TRUE | TRUE | TRUE | TRUE | TRUE | TRUE | 1 | [12 empty] | N | TEP | N | O | X | X | Chalcogenide | PbTe | PbTeSe | PbSe0.5Te0.5 | Bulk | PC |  |  | SPS |  | chemical synthesis(NP) + SPS | ZEM-3(ULVAC), LFA457(NETZSCH) | 0.185 |  | 손지희 | 2016-10-12
95 | 10.1007/s13391-012-2207-7 |  | 2012 | 1.33 |  | 1.1 | 723 | BR | KERI |  |  |  |  | x=0.2, KERI AgPb18Sb1+xTe20 |  | 열전도도 표와 그림 불일치, ZT, TEP-ZT 불일치 |  | 2022-04-03 11:11 | edgecheck | TRUE | TRUE |  | FALSE |  |  | TRUE | TRUE | TRUE | FALSE | TRUE | TRUE | FALSE | 0 | [12 empty] | N | TEP | N | O | X | X | Chalcogenide | PbTe | AgPbSbTe | AgPb18Sb1.2Te20 | Bulk | PC |  |  |  |  | heating | ZEM-3(ULVAC-RIKO), LFA457(NETZSCH) |  |  | 손지희 | 2016-10-12
96 | 10.1038/ncomms4640 |  | 2014 | 1.5 |  | 1.4 | 800 | BR | [5 empty] | Pb1-xSbxTe x=0.25% |  |  |  | 2022-04-03 11:18 | edgecheck | TRUE | TRUE |  |  |  |  | TRUE | TRUE | TRUE | TRUE | TRUE | TRUE | TRUE | 1 | [12 empty] | N | TEP | N | O | X | X | Chalcogenide | PbSe | PbSbSe | Pb0.9975Sb0.0025Se | Bulk | PC |  |  |  |  | heating + sintering | ZEM-3(ULVAC-RIKO), LFA457(NETZSCH) | 0.17-0.18 |  | 손지희 | 2016-10-12 | Table 1 ¦ Thermoelectric properties of Pb1 x(Sb/Bi)xSe samples.
97 | 10.1016/j.jallcom.2012.08.041 |  | 2013 | 1.2 |  | 1.17 | 573 | BR | [5 empty] | x = 0.001 |  |  |  | 2022-04-03 11:20 | edgecheck | TRUE | TRUE |  |  |  |  | TRUE | TRUE | TRUE | TRUE | TRUE | TRUE | TRUE | 1 | [12 empty] | N | TEP | N | O | X | X | Chalcogenide | PbTe | BiPbTe PbS | (Bi0.001Pb0.999Te)0.88(PbS)0.12 | Bulk | PC |  |  | SPS |  | melting + ball milling + SPS | ZEM-2(ULVAC), TC-9000(ULVAC-RIKO) |  |  | 손지희 | 2016-10-13
98 | 10.1063/1.4869220 |  | 2014 | 1.54 |  | 1.64 | 723 | BR | [5 empty] | SiC-1% |  | ZT, TEP-ZT 차이 큼 |  | 2022-04-03 11:11 | edgecheck | TRUE | TRUE |  | FALSE |  |  | TRUE | TRUE | TRUE | FALSE | TRUE | TRUE | FALSE | 0 | [12 empty] | N | TEP | N | O | X | X | Chalcogenide | PbTe | AgPbSbTe SiC | AgPb20SbTe20 + 1 vol% SiC | Bulk | PC |  |  | SPS |  | MA+ SPS | ZEM-2(ULVAC), TC-9000(ULVAC-RIKO) |  |  | 손지희 | 2016-10-13
99 | 10.1016/j.intermet.2013.04.018 |  | 2013 | 0.48 |  | 0.48 | 550 | BR | [5 empty] | annealed for 20h |  |  |  | 2022-04-03 11:27 | edgecheck | TRUE | TRUE |  |  |  |  | TRUE | TRUE | TRUE | TRUE | TRUE | TRUE | TRUE | 1 | [12 empty] | P | TEP | P | O | X | X | Chalcogenide | PbTe | PbTe SbTe | PbTe-Sb2Te3 alloy (Pb2Sb6Te11) | Bulk | PC |  |  |  |  | melting + annealing | ZEM-3(ULVAC-RIKO), LFA457*NETZSCH), DSC-60 |  |  | 손지희 | 2016-10-13
100 | 10.1002/adfm.201201221 |  | 2012 | 1.3 |  | 1.25 | 750 | BR | [5 empty] | PbTe-BaTe(3%) | poor resolution |  |  | 2022-04-01 11:32 | edgecheck | TRUE | TRUE |  |  |  |  | TRUE | TRUE | TRUE | TRUE | TRUE | TRUE | TRUE | 1 | [12 empty] | P | TEP | P | O | X | X | Chalcogenide | PbTe | PbTe BaTe Na2Te | PbTe + 3mol% BaTe +1mol% Na2Te | Bulk | PC |  |  |  |  | heating | ZEM(ULVAC), LFA457(NETZSCH) |  |  | 손지희 | 2016-10-13
101 | 10.1016/j.jallcom.2013.01.038 |  | 2013 | 0.95 |  | 0.94 | 773 | BR | [5 empty] | y = 0.4 |  |  |  | 2022-04-03 11:52 | edgecheck | TRUE | TRUE |  |  |  |  | TRUE | TRUE | TRUE | TRUE | TRUE | TRUE | TRUE | 1 | [12 empty] | N | TEP | N | O | X | X | Chalcogenide | PbTe | PbTe LaCeFeCoSb | (La0.3Ce0.37Fe3CoSb12)0.6(PbTe)0.4 | Bulk | PC |  |  | HP |  | hydro/solvo thermal route (synthesis) + HP | custom designed apparatus(four-probe technique and a temperature-differential method), Flashline™ 3000(Anter Corporation) |  |  | 손지희 | 2016-10-14
102 | 10.1039/c1ee01928g |  | 2011 | 1.5 |  | 1.4 | 700 | BR | YJPei |  |  |  |  | 3.7e19 | poor resolution |  |  | 2022-04-05 00:04 | edgecheck | TRUE | TRUE |  | FALSE |  |  | TRUE | TRUE | TRUE | FALSE | TRUE | TRUE | FALSE | 0 | [12 empty] | P | TEP | P | O | X | X | Chalcogenide | PbTe | NaPbTe AgTe | (Na0.03PbTe1.03)0.945(Ag2Te)0.055 | Bulk | PC |  |  | HP |  | melting + annealing + HP |  |  |  | 손지희 | 2016-10-14
103 | 10.1039/c0ee00456a |  | 2011 | 1.4 |  | 1.48 | 750 | BR | YJPei |  |  |  |  | 9e19 | poor resolution |  |  | 2022-04-05 00:10 | edgecheck | TRUE | TRUE |  |  |  |  | TRUE | TRUE | TRUE | TRUE | TRUE | TRUE | TRUE | 1 | [12 empty] | P | TEP | P | O | X | X | Chalcogenide | PbTe | NaPbTe | NaxPb1-xTe (0.5% < x < 2%) | Bulk | PC |  |  | HP |  | melting + annealing + HP | LFA457(NETZSCH), ZEM-3(ULVAC-RIKO) |  |  | 손지희 | 2016-10-14
104 | 10.1002/adfm.201000878 |  | 2011 | 1.5 |  | 1.64 | 775 | BR | YJPei |  |  |  |  | La3 |  |  |  | 2022-04-05 00:15 | edgecheck | TRUE | TRUE |  |  |  |  | TRUE | TRUE | TRUE | TRUE | TRUE | TRUE | TRUE | 1 | [12 empty] | N | TEP | N | O | X | X | Chalcogenide | PbTe | PbTeLa AgTe | (La0.028Pb0.972Te)0.947(Ag2Te)0.053 | Bulk | PC |  |  | HP |  | heating + annealing + re-annealing + HP | LFA457(NETZSCH), ZEM-3(ULVAC) | 0.15 |  | 손지희 | 2016-10-17
105 | 10.1002/aenm.201000072 |  | 2011 | 1.3 |  |  | 750 | BR | YJPei |  |  |  |  | x=3.0%, (AgxPbTe)0.945(Ag2Te)0.055 |  | sigma value correction |  | 2022-04-05 08:55 | redigitize | TRUE | TRUE |  |  |  |  | TRUE | TRUE | TRUE | TRUE | TRUE | TRUE | TRUE | 1 | [12 empty] | N | TEP | N | O | X | X | Chalcogenide | PbTe | AgPbTe AgTe | (Ag0.03PbTe)0.945(Ag2Te)0.055 | Bulk | PC |  |  | HP |  | heating + annealing + re-annealing + HP | LFA457(NETZSCH), ZEM-3(ULVAC) | 3.07+4.7×10−4×(T/K-300) |  | 손지희 | 2016-10-17
106 | 10.1002/adma.201103153 |  | 2011 | 1.74 |  |  | 720 | BR | YJPei |  |  |  |  | 9.0e19 |  |  |  | 2022-04-05 09:00 | edgecheck | TRUE | TRUE |  |  |  |  | TRUE | TRUE | TRUE | TRUE | TRUE | TRUE | TRUE | 1 | [12 empty] | P | TEP | P | O | X | X | Chalcogenide | PbTe | NaMgPbTe | Na0.02Mg0.03Pb0.95Te | Bulk | PC |  |  | HP |  | melting + quenching + annealing + hot pressing | - | 3.07+4.7×10−4×(T/K-300) |  | 손지희 | 2016-10-17
107 | 10.1039/c2ee21536e |  | 2012 | 1.4 |  |  | 750 | BR | YJPei | GJ Snyder | jsnyder@caltech.edu |  |  | 1.8e19 |  |  |  | 2022-04-05 09:10 | edgecheck | TRUE | TRUE |  |  |  |  | TRUE | TRUE | TRUE | TRUE | TRUE | TRUE | TRUE | 1 | [12 empty] | N | TEP | N | O | X | X | Chalcogenide | PbTe | PbTeI | PbTe1-xIx (0<x<0.01) | Bulk | PC |  |  | HP |  | melting + quenching + annealing + hot pressing | LFA457(NETZSCH) | 0.155-0.165 |  | 손지희 | 2016-10-18
108 | 10.1038/am.2012.52 |  | 2012 | 1.6 |  |  | 700 | BR | YJPei | Yanzhong Pei | peiyanzhong@gmail.com |  |  | x = 0.04 (Figure 4) |  |  |  | 2022-04-05 01:01 | edgecheck | TRUE | TRUE |  |  |  |  | TRUE | TRUE | TRUE | TRUE | TRUE | TRUE | TRUE | 1 | [12 empty] | P | TEP | P | O | X | X | Chalcogenide | PbTe | PbMnTe | Pb0.96Mn0.04Te : Na | Bulk | PC |  |  | HP |  | melting + quenching + annealing + hot pressing | LFA457(NETZSCH), ZEM-3(ULVAC-RIKO) | 3.07+0.00047×(T/K-300) |  | 손지희 | 2016-10-18
109 | 10.1002/aenm.201400486 |  | 2014 | 1.1 |  |  | 750 | BR | YJPei | GJ Snyder |  | Figure 3(d) | 2.3e19 |  | poor resolution of ZT at lower T range |  |  | 2022-04-06 11:37 | edgecheck | TRUE | TRUE |  |  |  |  | TRUE | TRUE | TRUE | TRUE | TRUE | TRUE | TRUE | 1 | [12 empty] | N | TEP | N | O | X | X | Chalcogenide | PbTe | PbLaTe | Pb1-xLaxTe (0<x<0.01) | Bulk | PC |  |  | HP |  | melting + quenching + annealing + hot pressing | - | 3.07+0.00047×(T/K-300) |  | 손지희 | 2016-10-18
110 | 10.1002/anie.200600865 |  | 2006 | 1.7 |  |  | 650 | BR | Na-Pb-Sb-Te | MG Kanatzidis | kanatzid@cem.msu.edu | Figure 2(d) | Na0.95Pb20SbTe22 |  | poor resolution |  |  | 2022-04-06 11:54 | edgecheck | TRUE | TRUE |  |  |  |  | TRUE | TRUE | TRUE | TRUE | TRUE | TRUE | TRUE | 1 | [12 empty] | P | TEP | P | O | X | X | Chalcogenide | PbTe | NaPbSbTe | Na0.95Pb20SbTe22 | [10 empty] | 손지희 | 2016-10-19 | [28] Supporting Information available: synthesis procedures, measurement details, thermal-diffusivity, density, and specific-heat data, TEM sample-preparation procedure
111 | 10.1088/0957-4484/24/21/215401 |  | 2013 | 1.5 |  |  | 625 | BR |  | P Baneriji | pallab@matsc.iitkgp.ernet.in | Figure 14 | x=0.05 mol% Pbi2 | PbSe0.6Te0.5:x(PbI2) |  |  |  | 2022-04-06 01:33 | edgecheck | TRUE | TRUE |  |  |  |  | TRUE | TRUE | TRUE | TRUE | TRUE | TRUE | TRUE | 1 | [12 empty] | N | TEP | N | O | X | X | Chalcogenide | PbTe | PbSeTe PbI | PbSe0:5Te0:5 + 0.05mol% PbI2 | Bulk | PC |  |  |  |  | melt growth process | van der Pauw technique, differential steady state method, LFA427(NETZSCH), DSC 200-F3(NETZSCH) |  |  | 손지희 | 2016-10-19
112 | 10.1039/c3ta11825h |  | 2013 | 1.74 |  | 1.72 | 774 | BR |  | Woochul Kim | woochul@ yonsei.ac.kr | Figure 7(g) | 100MPa-1.5h | Pb0.98Na0.02Te | graph overlap 문제 |  |  | 2022-04-06 10:08 | redigitize | TRUE | TRUE |  |  |  |  | TRUE | TRUE | TRUE | TRUE | TRUE | TRUE | TRUE | 1 | [12 empty] | P | TEP | P | O | X | X | Chalcogenide | PbTe | PbNaTe | Pb0.98Na0.02Te | Bulk | PC |  |  | HP |  | melting, quenching, annealing and hot-pressing | ZEM-3(ULVAC), LFA457(NETZSCH) | 3.07+4.7×10−4×(T/K-300) |  | 손지희 | 2016-10-20
113 | 10.1039/c3ee43438a |  | 2014 | 1.5 |  |  | 900 | BR |  | GJ Snyder | jsnyder@caltech.edu | Figure 4 | 8%Sr 2.5E20 |  | zigzag data: double measure. ZT was from interpolated curve |  |  | 2022-04-06 08:15 | edgecheck | TRUE | TRUE |  |  |  |  | TRUE | TRUE | TRUE | TRUE | TRUE | TRUE | TRUE | 1 | [12 empty] | P | TEP | P | O | X | X | Chalcogenide | PbSe | PbSrSe | Pb0.92Sr0.08Se | Bulk | PC |  |  |  |  | melting and pressing | Van der Pauw method, LFA457(NETZSCH) | 3.07+4.7×10−4×(T/K-300) |  | 손지희 | 2016-10-20
114 | 10.1021/cm5042138 |  | 2015 | 2 |  |  | 773 | BR |  | Woochul Kim | woochul@yonsei.ac.kr | Figure 4(a) | ISW |  |  | 전도도 제벡계수 데이터 없음 |  | 2022-04-06 10:23 |  | TRUE | FALSE |  |  |  |  | TRUE | FALSE | TRUE | TRUE | TRUE | TRUE | FALSE | 0 | [12 empty] | P | κ, ZT | P | O | X | X | Chalcogenide | PbTe | PbNaTe | Pb0.98Na0.02Te | Bulk | PC |  |  | HP |  | melting, quenching(Iced Salt Water, Cold Water), and hot pressing | ZEM-3(ULVAC) , LFA457(NETZSCH) | 3.07+4.7×10−4×(T/K-300) |  | 손지희 | 2016-10-21
115 | 10.1038/ncomms5515 |  | 2014 | 2.2 |  | 2.19 | 923 | BR |  | Jiaqing He | he.jq@sustc.edu.cn | Figure 2 | 2.5% K-doped PbTe0.7Se0.3 | 2.5% K-doped PbTe0.7S0.3 |  |  |  | 2022-04-06 10:27 | edgecheck | TRUE | TRUE |  |  |  |  | TRUE | TRUE | TRUE | TRUE | TRUE | TRUE | TRUE | 1 | [12 empty] | P | TEP | P | O | X | X | Chalcogenide | PbTe | PbTeS K | PbTe0.7S0.3 + 2.5mol% K | Bulk | PC |  |  | SPS |  | melting, crushing, SPS | ZEM-3(ULVAC-RIKO), LFA457(NETZSCH) |  |  | 손지희 | 2016-10-21
116 | 10.1038/am.2014.39 |  | 2014 | 0.5 |  |  | 923 | BR |  | Jiaqing He | he.jq@sustc.edu.cn | Figure 3(c) | nano-PbS-2 |  |  |  |  | 2022-04-06 10:32 | edgecheck | TRUE | TRUE |  |  |  |  | TRUE | TRUE | TRUE | TRUE | TRUE | TRUE | TRUE | 1 | [12 empty] | N | TEP | PN | O | X | X | Chalcogenide | PbS | PbS | nano PbS | Bulk | PC |  |  | SPS |  | solvothermal method + SPS | ZEM-3(ULVAC), LFA457(NETZSCH) |  |  | 손지희 | 2016-10-21
117 | 10.1002/aenm.201501047 |  | 2015 | 2 |  |  | 850 | BR |  | S Aminorroaya Yamini | Sima@uow.edu.au | Figure 2(a) | F | x=0.03, Pb(1-x) NaxTe 0.65S0.25Se0.1 | TEP보다 ZT 데이터 수가 더많다??? |  |  | 2022-04-06 11:22 | edgecheck | TRUE | TRUE |  |  |  |  | TRUE | TRUE | TRUE | TRUE | TRUE | TRUE | TRUE | 1 | [12 empty] | P | TEP | P | O | X | X | Chalcogenide | PbTe | PbTe PbSe PbS Na | Pb0.97Na0.03Te0.65S0.25Se0.1 | Bulk | PC |  |  | SPS |  | heating, quenching, annealing, SPS | LSR-3(Linseis), LFA 1000(Linseis) | 3.07+4.7×10−4×(T/K-300) |  | 손지희 | 2016-10-21
118 | 10.1021/nl504624r |  | 2015 | 0.66 |  |  | 390 | BR |  | Yue Wu | yuewu@iastate.edu. | Figure 4 | PbTe-Ag2Te |  |  |  |  | 2022-04-06 11:27 | edgecheck | TRUE | TRUE |  |  |  |  | TRUE | TRUE | TRUE | TRUE | TRUE | TRUE | TRUE | 1 | [12 empty] | P | TEP | P | O | X | X | Chalcogenide | PbTe | PbTe AgTe | PbTe−Ag2Te nanocomposites, | Bulk | PC |  |  | HP |  | chemical synthesis(nanowire) + HP | home-built Seebeck measurement system, custom-built Hall apparatus using van der Pauw geometry, laser flash method |  |  | 손지희 | 2016-10-24
119 | 10.1021/nl201206d |  | 2011 | 0.92 |  |  | 1160 | BR |  | Gang Chen | gchen2@mit.edu | Figure 1(f) | modulation | twophase nanocomposite sample (Si80Ge20)70(Si100B5)30 |  |  |  | 2022-04-06 11:34 | edgecheck | TRUE | TRUE |  |  |  |  | TRUE | TRUE | TRUE | TRUE | TRUE | TRUE | TRUE | 1 | [12 empty] | P | TEP | P | O | X | X | Si | SiGe | SiGeB | (Si80Ge20)70(Si100B5)30 | Bulk | [5 empty] | - | ZEM-3(ULVAC), LFA457(NETZSCH), DSC | 0.55-0.74 |  | 손지희 | 2016-10-24 | modulation doping
120 | 10.1021/nl201206d |  | 2011 | 1.14 |  |  | 1170 | BR |  | Gang Chen | gchen2@mit.edu | Figure 2(f) | modulation | twophase nanocomposite sample (Si80Ge20)80(Si100P3)20 |  |  |  | 2022-04-06 11:34 | edgecheck | TRUE | TRUE |  |  |  |  | TRUE | TRUE | TRUE | TRUE | TRUE | TRUE | TRUE | 1 | [12 empty] | N | TEP | N | O | X | X | Si | SiGe | SiGeP | (Si80Ge20)80(Si100P3)20 | Bulk | [5 empty] | - | ZEM-3(ULVAC), LFA457(NETZSCH), DSC | 0.65-0.73 |  | 손지희 | 2016-10-24 | modulation doping
121 | 10.1039/c1ee02465e |  | 2012 | 1.3 |  |  | 850 | BR |  | Zhifeng Ren | renzh@bc.edu | Figure 4(c) | x=0.01 | x=0.01, PbSe:Alx |  |  |  | 2022-04-06 11:46 | edgecheck | TRUE | TRUE |  |  |  |  | TRUE | TRUE | TRUE | TRUE | TRUE | TRUE | TRUE | 1 | [12 empty] | N | TEP | N | O | X | X | Chalcogenide | PbSe | PbSe Al | PbSe:Al0.01 | Bulk | PC |  |  | HP |  | ball milling + hot pressing | ZEM-3(ULVAC), LFA457(NETZSCH), DSC 200-F3(NETZSCH) | 0.18-0.19 |  | 손지희 | 2016-10-24
122 | 10.1021/ja301245b |  | 2012 | 1.7 |  |  | 873 | BR |  | Zhifeng Ren | renzh@bc.edu | Figure 10 | y=0.85 | K0.02Pb0.98Te1-ySey |  |  |  | 2022-04-06 11:55 | edgecheck | TRUE | TRUE |  |  |  |  | TRUE | TRUE | TRUE | TRUE | TRUE | TRUE | TRUE | 1 | [12 empty] | P | TEP | P | O | X | X | Chalcogenide | PbSe | KPbTeSe | K0.02Pb0.98Te0.15Se0.85 | Bulk | PC |  |  |  |  | hot pressing, annealing | ZEM-3(ULVAC), LFA447(NETZSCH), DSC 200-F3(NETZSCH) | 0.18 |  | 손지희 | 2016-10-24
123 | 10.1088/0957-4484/24/34/345705 |  | 2013 | 1.2 |  |  | 770 | BR |  | Zhifeng Ren | zren2@central.uh.edu | Figure 5 | Al0.03PbTe | Al0.03PbTe |  |  |  | 2022-04-07 00:04 | edgecheck | TRUE | TRUE |  |  |  |  | TRUE | TRUE | TRUE | TRUE | TRUE | TRUE | TRUE | 1 | [12 empty] | N | TEP | N | O | X | X | Chalcogenide | PbTe | AlPbTe | Al0:03PbTe | Bulk | PC |  |  | HP |  | mechanical alloying + hot pressing | ZEM-3(ULVAC), LFA457(NETZSCH), DSC 404 C(NETZSCH) | 0.15-0.165 |  | 손지희 | 2016-10-24
124 | 10.1002/aenm.201401977 |  | 2015 | 1 |  |  | 673 | BR |  | Zhifeng Ren | zren@uh.edu | Figure 6 | x = 0.005, A: Cr | Pb1-xAxSe (A: Ti, V, Cr, Nb, and Mo) (x = 0.005 or 0.01) | 열전도도 읽기 어려움. 가려져 있음. |  |  | 2022-04-07 00:15 | edgecheck | TRUE | TRUE |  |  |  |  | TRUE | TRUE | TRUE | TRUE | TRUE | TRUE | TRUE | 1 | [12 empty] | N | TEP | N | O | O | X | Chalcogenide | PbSe | PbCrSe | Pb0.995Cr0.005Se | Bulk | PC |  |  | HP |  | melting, hand milling, and hot pressing | ZEM-3(ULVAC), LFA457(NETZSCH), DSC 404 C(NETZSCH) | 0.18-0.199 |  | 손지희 | 2016-10-24 | Table 2. Comparison of room temperature properties for optimally doped n-type PbSe by Ti, V, Cr, Nb, and Mo; B, Al , Ga, In, Cl, Br
125 | 10.1021/acs.chemmater.5b04365 |  | 2015 | 1.35 |  |  | 873 | BR |  | RARA Orabi | alrah2r@cmich.edu | Figure 11(a) | Sn0.94Ca0.09Te |  |  | ZT, TEP-ZT 차이 큼 |  | 2022-04-07 00:25 | edgecheck | TRUE | TRUE |  | FALSE |  |  | TRUE | TRUE | TRUE | FALSE | TRUE | TRUE | FALSE | 0 | [12 empty] | P | TEP | P | O | X | X | Chalcogenide | SnTe | SnCaTe | Sn0.94Ca0.09Te | Bulk | PC |  |  |  |  | heating + hot uniaxial pressing (HUP) | ZEM-3(ULVAC-RIKO), LFA457(NETZSCH) |  |  | 손지희 | 2016-11-02 | Figure 11. Comparison of ZT
126 | 10.1021/cm504112m |  | 2015 | 1.2 |  |  | 860 | BR |  | K Biswas | kanishka@jncasr.ac.in | Figure 8 | Sn0.94Mg0.09Te |  |  |  |  | 2022-04-07 00:30 | edgecheck | TRUE | TRUE |  |  |  |  | TRUE | TRUE | TRUE | TRUE | TRUE | TRUE | TRUE | 1 | [12 empty] | P | TEP | P | O | X | X | Chalcogenide | SnTe | SnMgTe | Sn0.94Mg0.09Te | Bulk | PC |  |  |  |  | heating | ZEM-3(ULVAC-RIKO), LFA457(NETZSCH) |  |  | 손지희 | 2016-11-02
127 | 10.1021/jacs.6b08382 |  | 2016 | 1 |  |  | 856 | BR |  | K Biswas | kanishka@jncasr.ac.in | Figure 7 | SnAg0.025In0.025Te1.05 |  |  |  |  | 2022-04-07 06:07 | edgecheck | TRUE | TRUE |  |  |  |  | TRUE | TRUE | TRUE | TRUE | TRUE | TRUE | TRUE | 1 | [12 empty] | P | TEP | P | O | X | X | Chalcogenide | SnTe | SnAgInTe | SnAg0.025In0.025Te1.05 | Bulk | PC |  |  |  |  | heating | ZEM-3(ULVAC-RIKO), LFA457(NETZSCH) |  |  | 손지희 | 2016-11-02
128 | 10.1016/j.jssc.2016.02.012 |  | 2015 | 1.05 |  |  | 860 | BR |  | K Biswas | kanishka@jncasr.ac.in | Figure 7 | Sn0.95Ag0.05Te0.95I0.05 |  | 특정 샘플만 높은 온도 측정. 조작 가능성 매우 높음 |  |  | 2022-04-07 06:10 | edgecheck | Abort | TRUE |  |  |  |  | FALSE | TRUE | TRUE | TRUE | TRUE | TRUE | FALSE | 0 | [12 empty] | P | TEP | P | O | X | X | Chalcogenide | SnTe | SnAgTeI | Sn0.95Ag0.05Te0.95I0.05 | Bulk | PC |  |  |  |  | heating | ZEM-3(ULVAC-RIKO), LFA457(NETZSCH) | 0.204-0.21 |  | 손지희 | 2016-11-03
129 | 10.1039/c4ta01643b |  | 2014 | 0.6 |  |  | 750 | BR |  | GJ Snyder | jsnyder@caltech.edu | Figure 5 | press direction |  | cooling/heating 반복 측정 |  |  | 2022-04-07 06:16 |  | Abort | [5 empty] | FALSE | FALSE | TRUE | TRUE | TRUE | TRUE | FALSE | 0 | [12 empty] | P | TEP | P | O | X | X | Chalcogenide | SnSe | AgSnSe | Ag0.01Sn0.99Se | Bulk | PC |  |  | HP |  | heating + annealing + hot press | LFA457(NETZSCH), scanning Seebeck coefficient measurement system, Van der Pauw method |  | IP | 손지희 | 2016-11-03
130 | 10.1002/adfm.201602652 |  | 2016 | 1.1 |  |  | 773 | BR |  | Jiaqing He | hejq@sustc.edu.cn | Figure 5(d) | 1%K_8h |  |  | ZT, TEP-ZT 불일치, 그런데 undervalue? |  | 2022-04-07 06:27 |  | TRUE | TRUE |  | FALSE |  |  | TRUE | TRUE | TRUE | FALSE | TRUE | TRUE | FALSE | 0 | [12 empty] | P | TEP | P | O | X | X | Chalcogenide | SnSe | KSnSe | K0.01Sn0.99Se | Bulk | PC |  |  | SPS |  | MA + SPS | ZEM-3(ULVAC-RIKO), LFA457(NETZSCH) |  | IP | 손지희 | 2016-11-03
131 | 10.1039/c5ra19469e |  | 2016 | 0.78 |  | 0.74 | 823 | BR |  | Min Zhou | mzhou@ mail.ipc.ac.cn | Figure 5(c) | x = 0.01, pepemdicular to sintering pressure | Na0.01Sn0.99Se, pepemdicular to sintering pressure | kappa redigitize |  |  | 2022-04-07 06:36 | redigitize | TRUE | TRUE |  |  |  |  | TRUE | TRUE | TRUE | TRUE | TRUE | TRUE | TRUE | 1 | [12 empty] | P | TEP | P | O | X | X | Chalcogenide | SnSe | NaSnSe | Na0.01Sn0.99Se | Bulk | PC |  |  | SPS |  | heating + annealing +SPS | LSR-3(Linseis), LFA 457(NETZSCH) |  | perpendicular to sintering pressure | 손지희 | 2016-11-07
132 | 10.1002/aelm.201600019 |  | 2016 | 1 |  | 1.06 | 850 | BR |  | Yanzhong Pei | yanzhong@tongji.edu.cn | Figure 7 | x = 0.06 | (SnTe)(1-x)(Cu2Te)(x) | poor resolution |  |  | 2022-04-07 06:44 | edgecheck | TRUE | TRUE |  |  |  |  | TRUE | TRUE | TRUE | TRUE | TRUE | TRUE | TRUE | 1 | [12 empty] | P | TEP | P | O | X | X | Chalcogenide | SnTe | SnCuTe | Sn0.94Cu0.12Te | Bulk | PC |  |  | HP |  | melting + annealing + HP | van der Pauw technique, LFA457(NETZSCH) | 0.205-0.22 |  | 손지희 | 2016-11-07
133 | 10.1021/ja500860m |  | 2014 | 1.3 |  | 1.28 | 873 | BR |  | MG Kanatzidis | m-kanatzidis@northwestern.edu | Figure 13(f) | Sn1-xCdxTe-2%CdS | SnCd0.03Te + 2% CdS | very poor resolution |  |  | 2022-04-07 06:48 | edgecheck | TRUE | TRUE |  |  |  |  | TRUE | TRUE | TRUE | TRUE | TRUE | TRUE | TRUE | 1 | [12 empty] | P | TEP | P | O | X | X | Chalcogenide | SnTe | SnCdTe CdS | SnCd0.03Te + 2% CdS | Bulk | PC |  |  | SPS |  | melting + SPS | ZEM-3(ULVAC-RIKO), LFA457(NETZSCH) |  |  | 손지희 | 2016-11-07 | Figure 16. Comparison of ZT values among some best lead-free ptype thermoelectric materials
134 | 10.1021/jacs.5b00837 |  | 2015 | 1.4 |  | 1.45 | 923 | BR |  | MG Kanatzidis | m-kanatzidis@northwestern.edu | Figure 8 | x = 3 | Sn0.97In0.015Cd0.015Te-x%CdS |  |  |  | 2022-04-07 06:55 | edgecheck | TRUE | TRUE |  |  |  |  | TRUE | TRUE | TRUE | TRUE | TRUE | TRUE | TRUE | 1 | [12 empty] | P | TEP | P | O | X | X | Chalcogenide | SnTe | SnInCdTe CdS | Sn0.97In0.015Cd0.015Te + 3% CdS | Bulk | PC |  |  | SPS |  | melting + SPS | ZEM-3(ULVAC-RIKO), LFA457(NETZSCH) |  |  | 손지희 | 2016-11-07
135 | 10.1021/jacs.5b07284 |  | 2015 | 1.3 |  |  | 900 | BR |  | MG Kanatzidis | m-kanatzidis@northwestern.edu | Figure 5(a) | x = 0.12 | Sn1-xMnxTe | very poor resolution, 그래프 겹침 |  |  | 2022-04-10 05:25 | edgecheck | TRUE | TRUE |  | FALSE |  |  | TRUE | TRUE | TRUE | FALSE | TRUE | TRUE | FALSE | 0 | [12 empty] | P | TEP | P | O | X | X | Chalcogenide | SnTe | SnMnTe | Sn0.88Mn0.12Te | Bulk | PC |  |  | SPS |  | heating + annealing + SPS | ZEM-3(ULVAC-RIKO), LFA457(NETZSCH) |  |  | 손지희 | 2016-11-07
136 | 10.1021/jacs.6b07010 |  | 2016 | 1.7 |  | 1.65 | 873 | BR |  | Guodong Tang | tangguodong@njust.edu.cn | Figure 7(d) | along the pressing direction (//) | SnSe+1%PbSe |  |  |  | 2022-04-10 05:30 | edgecheck | TRUE | TRUE |  |  |  |  | TRUE | TRUE | TRUE | TRUE | TRUE | TRUE | TRUE | 1 | [12 empty] | P | TEP | P | O | X | X | Chalcogenide | SnSe | SnSe PbSe | SnSe + 1% PbSe | Bulk | PC |  |  | SPS |  | hydrothermal methods + SPS | ZEM-3(ULVAC-RIKO), LFA457(NETZSCH) |  | pressing direction (//) | 손지희 | 2016-11-07
137 | 10.1016/S1002-0721(14)60543-3 |  | 2015 | 0.63 |  | 0.62 | 786 | BR |  | GUO Kai | kai.guo@shu.edu.cn | Figure 3(d) | Sn50Te50 |  |  |  |  | 2022-04-10 05:37 | edgecheck | TRUE | TRUE |  |  |  |  | TRUE | TRUE | TRUE | TRUE | TRUE | TRUE | TRUE | 1 | [12 empty] | P | TEP | P | O | X | X | Chalcogenide | SnTe | SnTe | SnTe | Bulk | PC |  |  | SPS |  | heating + SPS | ZEM-3(ULVAC-RIKO), LFA457(NETZSCH) |  |  | 손지희 | 2016-11-07
138 | 10.1073/pnas.1305735110 |  | 2013 | 1.1 |  | 1.14 | 873 | BR |  | Zhifeng Ren | zren@uh.edu | Figure 8 | x = 0.0025 |  |  |  |  | 2022-04-10 05:41 | edgecheck | TRUE | TRUE |  |  |  |  | TRUE | TRUE | TRUE | TRUE | TRUE | TRUE | TRUE | 1 | [12 empty] | P | TEP | P | O | X | X | Chalcogenide | SnTe | InSnTe | In0.0025Sn0.9975Te | Bulk | PC |  |  | HP |  | ball milling + HP | ZEM-3(ULVAC), LFA457(NETZSCH), DSC 404 C(NETZSCH) | 0.2 |  | 손지희 | 2016-11-07
139 | 10.1039/c4cp02091j |  | 2014 | 0.6 |  |  | 700 | BR |  | Laifeng Li | laifengli@mail.ipc.ac.cn | Figure 4(a) | 4E19 (1.5% I) |  | data too scattered |  |  | 2022-04-10 05:47 |  | TRUE | TRUE |  | FALSE |  |  | TRUE | TRUE | TRUE | FALSE | TRUE | TRUE | FALSE | 0 | [12 empty] | P | TEP | P | O | X | X | Chalcogenide | SnTe | SnTeI | SnTe0.985I0.015 | Bulk | PC |  |  | HP |  | melt alloying + hot pressing | van der Pauw method, LFA457(NETZSCH) |  |  | 손지희 | 2016-11-07
140 | 10.1016/j.jallcom.2015.04.073 |  | 2015 | 1.87 |  |  | 800 | BR | [6 empty] | computation |  |  | 2022-04-10 07:50 |  | TRUE | TRUE |  |  |  | FALSE | TRUE | TRUE | TRUE | TRUE | TRUE | FALSE | FALSE | 0 | [12 empty] | P | α, ZT | P | O | X | X | Chalcogenide | SnSe | SnSe | SnSe | [9 empty] | yy direction | 손지희 | 2016-11-07 | 계산된 TEP
141 | 10.1039/c5cp05151g |  | 2015 | 1.75 |  |  | 750 | BR | [6 empty] | computation, k_la from expt |  |  | 2022-04-10 07:50 |  | TRUE | FALSE |  |  |  | FALSE | TRUE | FALSE | TRUE | TRUE | TRUE | FALSE | FALSE | 0 | [12 empty] | P | ρ, α, ZT | P | O | X | X | Chalcogenide | SnSe | AgSnSe | Ag0.016Sn0.984Se | [9 empty] | b-axis | 손지희 | 2016-11-07 | 계산된 TEP
142 | 10.1021/jacs.5b07856 |  | 2015 | 1.9 |  |  | 723 | BR |  | Oliver Oeckler | oliver.oeckler@gmx.de | Figure 3, middle column | with precipitates, cooling | (CoGe2)0.2(GeTe)17Sb2Te3 |  |  |  | 2022-04-10 08:59 | edgecheck | TRUE | TRUE |  |  |  |  | TRUE | TRUE | TRUE | TRUE | TRUE | TRUE | TRUE | 1 | [12 empty] | P | TEP | P | O | X | X | Chalcogenide | GeTe | CoGe GeTe SbTe | (CoGe2)0.2(GeTe)17Sb2Te3 | Bulk | PC |  |  |  |  | heating + annealing | LFA 1000(Linseis), LSR-3(Linseis) |  |  | 손지희 | 2016-11-14
143 | 10.1016/j.physb.2007.02.067 |  | 2007 | 0.5 |  | 0.52 | 725 | BR |  | Y Gelbstein | yanivge@bgu.ac.il | Figure 11 | 0.03%In | after 250 h annealing at 600 1CatAr atmosphere, for Pb0.5Sn0.5Te doped with 0.03at% indium |  |  |  | 2022-04-10 09:04 | edgecheck | TRUE | TRUE |  |  |  |  | TRUE | TRUE | TRUE | TRUE | TRUE | TRUE | TRUE | 1 | [12 empty] | P | TEP | P | O | X | X | Chalcogenide | PbTe | PbSnTe In | Pb0.5Sn0.5Te + 0.03at% In | Bulk | PC |  |  |  |  | melting + sintering + annealing |  |  |  | 손지희 | 2016-11-14
144 | 10.1016/j.physb.2006.10.001 |  | 2007 | 0.52 |  | 0.48 | 720 | BR |  | Y Gelbstein | yanivge@bgu.ac.il | Figure 16 | x=0.5*** |  | good data, but poor resolution |  |  | 2022-04-10 09:15 | edgecheck | TRUE | TRUE |  | FALSE |  |  | TRUE | TRUE | TRUE | FALSE | TRUE | TRUE | FALSE | 0 | [12 empty] | P | TEP | P | O | X | X | Chalcogenide | PbTe | PbSnTe | Pb0.5Sn0.5Te + Te | Bulk | PC |  |  |  |  | Bridgman crystal growth method (updated 2022-4-10, by BR) |  |  |  | 손지희 | 2016-11-14
145 | 10.1021/jp103697s |  | 2010 | 0.78 |  | 0.79 | 720 | BR |  | Y Gelbstein | yanivge@bgu.ac.il | Figure 11 | solution treated (ST) |  |  |  |  | 2022-04-10 09:21 | edgecheck | TRUE | TRUE |  |  |  |  | TRUE | TRUE | TRUE | TRUE | TRUE | TRUE | TRUE | 1 | [12 empty] | P | TEP | P | O | X | X | Chalcogenide | GeTe | GeSnPbTe | Ge0.6Sn0.1Pb0.3Te | Bulk | PC |  |  | SPS |  | melting + SPS + annealing | self-made apparatus, LFA457(NETZSCH), STA 449(NETZSCH) |  |  | 손지희 | 2016-11-14
146 | 10.1002/aelm.201500228 |  | 2015 | 1.65 |  | 1.61 | 623 | BR |  | Y Gelbstein | yanivge@bgu.ac.il | Figure 3(d) | ii |  |  |  |  | 2022-04-10 09:26 | edgecheck | TRUE | TRUE |  |  |  |  | TRUE | TRUE | TRUE | TRUE | TRUE | TRUE | TRUE | 1 | [12 empty] | P | TEP | P | O | X | X | Chalcogenide | GeTe | GeTe BiTe Cu | (GeTe)0.95(BiTe)0.05 + 0.67at% Cu | Bulk | PC |  |  | HP |  | melting + HP | LSR-3(Linseis), LFA457(NETZSCH), STA 449(NETZSCH) |  |  | 손지희 | 2016-11-15
147 | 10.1007/s11664-015-4251-1 |  | 2016 | 1 |  | 0.9 | 613 | BR |  | B BOCHENTYN | bbochentyn@mif.pg.gda.pl | Figure 9 | TAGS-R400h10+10 |  | kappa from ZT and TEP |  |  | 2022-04-10 09:31 | edgecheck | TRUE | TRUE |  |  |  |  | TRUE | TRUE | TRUE | TRUE | TRUE | TRUE | TRUE | 1 | [12 empty] | P | ρ, α, ZT | P | O | X | X | Chalcogenide | GeTe | GeAgSbTe | Ge0.77Ag0.1Sb0.13Te1 | Bulk | PC |  |  | HP |  | melting + reduced in H2 + sintering(HP) | - |  |  | 손지희 | 2016-11-16
148 | 10.1007/s13391-014-4149-8 |  | 2014 | 1.3 |  |  | 773 | BR | KERI | MW Oh | minwookoh@keri.re.kr | Figure 8 | x=0.05 | Ge0.95Mn0.05Te |  |  |  | 2022-04-10 09:38 | edgecheck | TRUE | TRUE |  |  |  |  | TRUE | TRUE | TRUE | TRUE | TRUE | TRUE | TRUE | 1 | [12 empty] | P | TEP | P | O | X | X | Chalcogenide | GeTe | GeMnTe | Ge0.95Mn0.05Te | Bulk | PC |  |  | SPS |  | melting +quenching + SPS | ZEM-3(ULVAC-RIKO), LFA457(NETZSCH), DSC 404C(NETZSCH), DSC 404C(NETZSCH) |  |  | 손지희 | 2016-11-16
149 | 10.1021/ic5010243 |  | 2014 | 1.6 |  | 1.75 | 633 | BR |  | Oliver Oeckler | oliver.oeckler@gmx.de | Figure 5(left) | second heating cycle | Ge0.53Ag0.13Sb0.27□0.07Te1 |  |  |  | 2022-04-10 09:50 | redigitize | TRUE | TRUE |  |  |  |  | TRUE | TRUE | TRUE | TRUE | TRUE | TRUE | TRUE | 1 | [12 empty] | P | TEP | P | O | X | X | Chalcogenide | GeTe | GeAgSbTe | Ge0.53Ag0.13Sb0.27□0.07Te1, Ge4AgSb2Te7.5 | Bulk | PC |  |  |  |  | melting + annealing | LFA457(NETZSCH), van der Pauw method, | 0.226 |  | 손지희 | 2016-11-18
150 | 10.1039/c4ta00072b |  | 2014 | 0.75 |  | 0.8 | 573 | BR |  | Oliver Oeckler | oliver.oeckler@gmx.de | Figure 8 | heating curves | (GeTe)5.5AgIn0.5Sb0.5Te2 |  |  |  | 2022-04-10 09:56 | edgecheck | TRUE | TRUE |  |  |  |  | TRUE | TRUE | TRUE | TRUE | TRUE | TRUE | TRUE | 1 | [12 empty] | P | TEP | P | O | X | X | Chalcogenide | GeTe | GeTe AgInSbTe | (GeTe)5.5AgIn0.5Sb0.5Te2 | Bulk | PC |  |  |  |  | melting + annealing + high pressure synthesis | LFA457(NETZSCH), van der Pauw method, |  |  | 손지희 | 2016-11-18
151 | 10.1557/jmr.2015.124 |  | 2015 | 1.5 |  |  | 823 | JC |  | Donald T Morelli | dmorelli@egr.msu.edu | Figure 9 | sample 2 | sample 2 |  |  |  | 2022-04-13 16:17 | edgecheck | TRUE | TRUE |  |  |  |  | TRUE | TRUE | TRUE | TRUE | TRUE | TRUE | TRUE | 1 | [12 empty] | P | TEP | P | O | X | X | Chalcogenide | GeTe | GeSbTe | Ge4SbTe5 | Bulk | PC |  |  |  |  | heating+ ball mill + pulsed-electric-current sintering method | ZEM-3(ULVAC), LFA457(NETZSCH), DSC-200 F3(Pegasus Maia) |  |  | 손지희 | 2016-11-18
152 | 10.1021/ja504896a |  | 2014 | 1.9 |  |  | 773 | JC |  | Jiaqing He | he.jq@sustc.edu.cn | Figure 2 | Ge0.87Pb0.13Te+3%Bi2Te3 | Ge0.87Pb0.13Te+3%Bi2Te3 |  |  |  | 2022-04-13 16:33 | edgecheck | TRUE | TRUE |  |  |  |  | TRUE | TRUE | TRUE | TRUE | TRUE | TRUE | TRUE | 1 | [12 empty] | P | TEP | P | O | X | X | Chalcogenide | GeTe | GePbTe BiTe | Ge0.87Pb0.13Te + 3 mol% Bi2Te3 | Bulk | PC |  |  | HP |  | melting + HP | ZEM-3(ULVAC-RIKO), LFA427(NETZSCH), DSC 404C(NETZSCH) |  |  | 손지희 | 2016-11-18
153 | 10.1557/PROC-1267-DD04-11 |  | 2010 | 1 |  |  | 650 | JC |  | Shinsuke Yamanaka | yamanaka@see.eng.osaka-u.ac.jp | Figure 6 | x=0.05 | x=0.05 |  |  |  | 2022-04-13 16:47 | edgecheck | TRUE | TRUE |  |  |  |  | TRUE | TRUE | TRUE | TRUE | TRUE | TRUE | TRUE | 1 | [12 empty] | P | TEP | P | O | X | X | Chalcogenide | ABQ2 | AgSbTe PbGeTe | (Ag0.5Sb0.5Te)0.95(Pb0.16Ge0.84Te)0.05 | Bulk | PC |  |  |  |  | HP | ZEM-1(ULVAC), TC-7000(ULVAC) |  |  | 손지희 | 2016-11-21
154 | 10.1088/0022-3727/45/11/115302 |  | 2012 | 0.43 |  |  | 600 | JC |  | X B Zhao | zhaoxb@zju.edu.cn | Figure 5 | 2% GeTe | 2% GeTe |  |  |  | 2022-04-13 17:24 | edgecheck | TRUE | TRUE |  |  |  |  | TRUE | TRUE | TRUE | TRUE | TRUE | TRUE | TRUE | 1 | [12 empty] | P | TEP | P | O | X | X | Chalcogenide | ABQ2 | AgSbTe GeTe | (Ag0.366Sb0.558Te)0.98(GeTe)0.02 | Bulk | PC |  |  |  |  | melting + annealing | homemade instrument using a dc four-probe method and differential voltage/temperature technique, LFA457(NETZSCH) |  |  | 손지희 | 2016-11-21
155 | 10.1063/1.3138803 |  | 2009 | 0.8 |  |  | 773 | JC | KERI | MW Oh | minwookoh@keri.re.kr | Figure 6 | LAST-18 | LAST-18 |  |  |  | 2022-04-13 17:43 | edgecheck | TRUE | TRUE |  |  |  |  | TRUE | TRUE | TRUE | TRUE | TRUE | TRUE | TRUE | 1 | [12 empty] | N | TEP | N | O | X | X | Chalcogenide | PbTe | AgPbSbTe | AgPb18SbTe20 | Bulk | PC |  |  |  |  | melting | ZEM-3(ULVAC-RIKO), LFA457(NETZSCH) |  |  | 손지희 | 2016-11-21
156 | 10.1063/1.4824353 |  | 2013 | 1 |  |  | 520 | JC | GJ Snyder | Fivos Drymiotis | fivos@caltech.edu | Figure 4 | Sample 1 (this paper) Cycle 3 Heating | Sample 1 (this paper) Cycle 3 Heating | poor resolution of TEP |  |  | 2022-04-13 18:09 | edgecheck | TRUE | TRUE |  |  |  |  | TRUE | TRUE | TRUE | TRUE | TRUE | TRUE | TRUE | 1 | [12 empty] | N | TEP | N | O | X | X | Chalcogenide | M2Q | AgSeTe | Ag2Se0.5Te0.5 | Bulk | PC |  |  |  |  | heating | LFA457(NETZSCH), equipment designed for this purpose at the California Institute of Technology |  |  | 손지희 | 2016-11-21
157 | 10.1007/s11664-014-3076-7 |  | 2014 | 1.4 |  |  | 550 | JC |  | X TANG | tangxf@whut.edu.cn | Figure 6 | x=0.000 | x=0.000 |  |  |  | 2022-04-14 09:03 | edgecheck | TRUE | TRUE |  |  |  |  | TRUE | TRUE | TRUE | TRUE | TRUE | TRUE | TRUE | 1 | [12 empty] | P | TEP | P | O | X | X | Chalcogenide | ABQ2 | AgSbTe | AgSbTe2.01 | Bulk | PC |  |  | SPS |  | melt-quench SPS method | ZEM-1(Sinkuriko), LFA457(NETZSCH), DSC(Q20; TA) |  |  | 손지희 | 2016-11-22
158 | 10.1016/j.jallcom.2004.10.002 |  | 2005 | 0.27 |  |  | 370 | JC |  | Ken Kurosaki | kurosaki@nucl.eng.osaka-u.ac.jp | Figure 4 | Ag2Te (present study) | Ag2Te (present study) | log scale |  |  | 2022-04-14 09:13 |  | TRUE | FALSE |  |  |  |  | TRUE | FALSE | TRUE | TRUE | TRUE | TRUE | FALSE | 0 | [13 empty] | κ, ZT |  | O | X | X | Chalcogenide | M2Q | AgTe | α-Ag2Te | Bulk | PC |  |  |  |  | heating | TC-7000(ULVAC) |  |  | 손지희 | 2016-11-22
159 | 10.1039/C5TC01429H |  | 2015 | 1 |  |  | 610 | JC |  | K Biswas | kanishka@jncasr.ac.in | Figure 4 | AgSb0.99Se2 | AgSb0.99Se2 |  |  |  | 2022-04-14 09:25 | edgecheck | TRUE | TRUE |  |  |  |  | TRUE | TRUE | TRUE | TRUE | TRUE | TRUE | TRUE | 1 | [12 empty] | P | TEP | P | O | X | X | Chalcogenide | ABQ2 | AgSbSe | AgSb0.99Se2 | Bulk | PC |  |  |  |  | heating + annealing | ZEM-3(ULVAC-RIKO), LFA457(NETZSCH) |  |  | 손지희 | 2016-11-22
160 | 10.1002/aenm.201100613 |  | 2012 | 1 |  |  | 710 | JC |  | MG Kanatzidis | m-kanatzidis@northwestern.edu | Figure 6 | m=4 | m=4 |  |  |  | 2022-04-14 09:34 | edgecheck | TRUE | TRUE |  |  |  |  | TRUE | TRUE | TRUE | TRUE | TRUE | TRUE | TRUE | 1 | [12 empty] | P | TEP | P | O | X | X | Chalcogenide | ABQ2 | AgSnSbTe | AgSn4SbTe6 | Bulk | PC |  |  |  |  | heating + annealing | LFA457(NETZSCH), ZEM-3(ULVAC-RIKO) | 0.19-0.22 |  | 손지희 | 2016-11-22
161 | 10.1088/1674-1056/21/10/106101 |  | 2012 | 1.2 |  |  | 573 | JC |  | Luo Jun | jluo@aphy.iphy.ac.cn | Figure 5 | x=0.10 | x=0.10 |  |  |  | 2022-04-14 09:44 | edgecheck | TRUE | TRUE |  |  |  |  | TRUE | TRUE | TRUE | TRUE | TRUE | TRUE | TRUE | 1 | [12 empty] | P | TEP | P | O | X | X | Chalcogenide | ABQ2 | AgSbMnTe | Ag0.9Sb1.0Mn0.1Te2.05 | Bulk | PC |  |  | SPS |  | heating + annealing + SPS | ZEM-3(ULVAC), MDSC(TA-Q200), LFA427(NETZSCH) |  |  | 손지희 | 2016-11-22
162 | 10.1016/j.ssi.2014.03.025 |  | 2014 | 0.95 |  |  | 623 | JC | Zhifeng Ren | J-M Liu | liujm@nju.edu.cn | Figure 6 | [5 empty] | 2022-04-14 09:55 | edgecheck | TRUE | TRUE |  |  |  |  | TRUE | TRUE | TRUE | TRUE | TRUE | TRUE | TRUE | 1 | [12 empty] | P | TEP | NP | O | X | X | Chalcogenide | M2Q | CuAgSe | β-CuAgSe | Bulk | PC |  |  | HP |  | heating + HP | ZEM-3(ULVAC), LFA457(NETZSCH) | 0.34-0.35 |  | 손지희 | 2016-11-22
163 | 10.1063/1.4963779 |  | 2016 | 0.7 |  |  | 773 | JC |  | Xin Liang | liangxin@cczu.edu.cn | Figure 6 | x=0.015 | x=0.015 |  |  |  | 2022-04-14 11:02 | edgecheck | TRUE | TRUE |  |  |  |  | TRUE | TRUE | TRUE | TRUE | TRUE | TRUE | TRUE | 1 | [12 empty] | N | TEP | N | O | X | X | Chalcogenide | ABQ2 | AgBiSe In | Ag0.985In0.015BiSe2 | Bulk | PC |  |  |  |  | SPS | LFA457(NETZSCH), SBA 458 System(NETZSCH) |  |  | 손지희 | 2016-11-22
164 | 10.1063/1.4896435 |  | 2014 | 1.1 |  |  | 600 | JC |  | Rajeshkumar Mohanraman | rajeshx@phys.sinica.edu.tw | Figure 5 | x=0.03 | x=0.03 | Fig 5의 ZT(=1.12)가 예상(=1.19)보다 작다 |  |  | 2022-04-14 11:33 | redigitize | TRUE | TRUE |  |  |  |  | TRUE | TRUE | TRUE | TRUE | TRUE | TRUE | TRUE | 1 | [12 empty] | P | TEP | P | O | X | X | Chalcogenide | ABQ2 | AgSbSbTe | AgSb0.97Sn0.03Te2 | Bulk | SC |  |  |  |  | vertical Bridgman method | LFA457(NETZSCH), ZEM-3(ULVAC-RIKO), STA 449(NETZSCH) |  |  | 손지희 | 2016-11-22
165 | 10.1039/c1jm13888j |  | 2011 | 1 |  |  | 550 | JC | Yanzhong Pei | GJ Snyder | jsnyder@caltech.edu | Figure 5 | x=0.10-Ag | x=0.10-Ag |  |  |  | 2022-04-14 11:47 | edgecheck | TRUE | TRUE |  |  |  |  | TRUE | TRUE | TRUE | TRUE | TRUE | TRUE | TRUE | 1 | [12 empty] | N | TEP | N | O | X | X | Chalcogenide | M2Q | AgTe PbTe | (PbTe)0.10(Ag2Te)0.90 | Bulk | PC |  |  | HP |  | melting + quenching + annealing + hot pressing | LFA457(NETZSCH), Van der Pauw technique |  |  | 손지희 | 2016-11-23
166 | 10.1063/1.3029774 |  | 2008 | 1.59 |  |  | 673 | JC |  | Jing-Feng Li | jingfeng@mail.tsinghua.edu.cn | Figure 4(b) | AST5050 | AST5050 |  |  |  | 2022-04-14 11:55 | ZT, TEP-ZT 비교 | TRUE | TRUE |  |  |  |  | TRUE | TRUE | TRUE | TRUE | TRUE | TRUE | TRUE | 1 | [12 empty] | P | TEP | P | O | X | X | Chalcogenide | ABQ2 | AgSbTe | AgSbTe2 | Bulk | PC |  |  | SPS |  | MA + SPS | ZEM-2(ULVAC-RIKO), flash diffusivity method |  |  | 손지희 | 2016-11-23
167 | 10.1016/j.actamat.2015.04.011 |  | 2015 | 1.4 |  |  | 680 | JC | GJ Snyder | Sinn-wen Chen |  | Figure 1 | 40Te (S) | 40Te (S) | kappa is inset; poor resolution and hidden |  |  | 2022-04-14 00:20 | edgecheck | TRUE | TRUE |  |  |  |  | TRUE | TRUE | TRUE | TRUE | TRUE | TRUE | TRUE | 1 | [12 empty] | P | TEP | P | O | X | X | Chalcogenide | ABQ2 | AgSbSeTe | Ag25Sb25Se10Te40 | Bulk | SC |  |  |  |  | modified Bridgman method | ZEM-3(ULVAC-RIKO), LFA457(NETZSCH) |  |  | 손지희 | 2016-11-23
168 | 10.1016/j.jallcom.2010.03.170 |  | 2010 | 1.53 |  |  | 500 | JC |  | TJ Zhu | zhutj@zju.edu.cn | Figure 7(a) | x=0.84 | x=0.84 |  |  |  | 2022-04-14 00:26 | ZT, TEP-ZT 비교 | TRUE | TRUE |  |  |  |  | TRUE | TRUE | TRUE | TRUE | TRUE | TRUE | TRUE | 1 | [12 empty] | P | TEP | P | O | X | X | Chalcogenide | ABQ2 | AgSbTe | Ag0.84Sb1.16Te2.16 | Bulk | PC |  |  | HP |  | melting + quenching + crushing + hot pressing | LFA457(NETZSCH), DC four-probe method |  |  | 손지희 | 2016-11-23
169 | 10.2320/matertrans.47.1058 |  | 2006 | 0.13 |  |  | 650 | JC |  | Tatsuhiko Aizawa | aizawa@asiaseed.org | Figure 12 | x=0.6 | x=0.6 |  |  |  | 2022-04-14 00:40 | edgecheck | TRUE | TRUE |  |  |  |  | TRUE | TRUE | TRUE | TRUE | TRUE | TRUE | TRUE | 1 | [12 empty] | P | TEP | P | O | X | X | Silicide | Mg2Si | MgSiSn | Mg2Si0.4Sn0.6 | Bulk | PC |  |  | HP |  | bulk mechanical alloying + hot pressing | four-probe dc method, TC-7000(ULVAC) |  |  | 손지희 | 2016-11-30
170 | 10.1016/j.tsf.2007.02.053 |  | 2007 | 0.67 |  |  | 750 | JC |  | Masayasu Akasaka | m_akasak@rs.noda.tus.ac.jp | Figure 7 | Mg2Si0.6Ge0.4 | Mg2Si0.6Ge0.4 | lattice kappa only |  |  | 2022-04-14 14:31 |  | TRUE | FALSE |  |  |  |  | TRUE | FALSE | TRUE | TRUE | TRUE | TRUE | FALSE | 0 | [12 empty] | N | TEP | N | O | X | X | Silicide | Mg2Si | MgSiGe | Mg2Si0.4Ge0.6 | Bulk | PC |  |  | SPS |  | heating + ground + SPS | ZEM-2(ULVAC-RIKO), TC-7000HS(ULVAC-RIKO) |  |  | 손지희 | 2016-11-30
171 | 10.1016/j.jcrysgro.2006.10.270 |  | 2007 | 0.17 |  |  | 656 | JC |  | Masayasu Akasaka | iida_tsu@rs.noda.tus.ac.jp | Figure 9 | BN coated | BN coated |  |  |  | 2022-04-14 14:49 | edgecheck | TRUE | TRUE |  |  |  |  | TRUE | TRUE | TRUE | TRUE | TRUE | TRUE | TRUE | 1 | [12 empty] | N | TEP | N | O | X | X | Silicide | Mg2Si | MgSi | Mg2Si | Bulk | SC |  |  |  |  | vertical Bridgman method | ZEM-2(ULVAC-RIKO), TC-7000H(ULVAC-RIKO) |  |  | 손지희 | 2016-11-30
172 | 10.1007/s11837-016-2060-5 |  | 2016 | 1.6 |  |  | 615 | JC |  | H KLEINKE | kleinke@uwaterloo.ca | Figure 3(b) | Porous Mg2Si0.5Sn0.5:xSb | Porous Mg2Si0.5Sn0.5:xSb |  |  |  | 2022-04-14 15:32 | edgecheck | TRUE | TRUE |  |  |  |  | TRUE | TRUE | TRUE | TRUE | TRUE | TRUE | TRUE | 1 | [12 empty] | N | TEP | N | O | X | X | Silicide | Mg2Si | MgSiSn Sb | Sb-doped Mg2Si0.5Sn0.5 | Bulk | PC |  |  | SPS |  | pressureless SPS | - |  |  | 손지희 | 2016-11-30
173 | 10.1007/s11664-016-5088-y |  | 2016 | 0.16 |  |  | 837 | JC |  | XINGKAI DUAN | duanxingkai@163.com | Figure 6 | x=0.04 | x=0.04 |  |  |  | 2022-04-14 18:21 | ZT, TEP-ZT 비교 | TRUE | TRUE |  |  |  |  | TRUE | TRUE | TRUE | TRUE | TRUE | TRUE | TRUE | 1 | [12 empty] | P | TEP | P | O | X | X | Silicide | Ca2Si | CaAgSi | Ca1.96Ag0.04Si | Bulk | PC |  |  | HP |  | melting + hot pressing | van der Pauw technique, LFA457(NETZSCH) |  | IP | 손지희 | 2016-12-01
174 | 10.1109/ICT.2007.4569472 |  | 2006 | 0.87 |  |  | 630 | JC |  | Y Isoda | ISODA.Yukihiro@nims.go.jp | Figure 9 | 5000ppm | 5000ppm | high rel. error in ZT |  |  | 2022-04-16 20:11 | redigitize | TRUE | TRUE |  |  |  |  | TRUE | TRUE | TRUE | TRUE | TRUE | TRUE | TRUE | 1 | [12 empty] | N | TEP | N | O | X | X | Silicide | Mg2Si | MgSiSn Bi | Mg2Si0.5Sn0.5 + 5000ppm-Bi doping | Bulk | PC |  |  | HP |  | Liquid-Solid reaction + Hot-pressing | Laser-flash method, four-terminal method |  |  | 손지희 | 2016-12-01
175 | 10.1109/ICT.1998.740395 |  | 1998 | 0.67 |  |  | 773 | JC |  | Takenobu Kajikawa | kajikawa@elec.shonan-it.ac.jp | Figure 9 | 1213K | 1213K | 열전도도 그래프 해석불가 (라벨 없음) |  |  | 2022-04-16 21:36 | redigitize | TRUE | TRUE |  | FALSE |  |  | TRUE | TRUE | TRUE | FALSE | TRUE | TRUE | FALSE | 0 | [12 empty] | N | TEP | N | O | X | X | Silicide | Mg2Si | MgSi Sb | Mg2Si + 0.6at% Sb | Bulk | PC |  |  | SPS |  | SPS | laser flash measurement method, measurement apparatus developed by Sinku Riko Co.Ltd. and modlfied by SIT |  |  | 손지희 | 2016-12-01
176 | 10.1073/pnas.1424388112 |  | 2015 | 1.4 |  |  | 723 | JC |  | Zhifeng Ren | zren@uh.edu | Figure 4(D) | Mg2Sn0.75Ge0.25 | Mg2Sn0.75Ge0.25 |  |  |  | 2022-04-17 15:01 | ZT, TEP-ZT 비교 | TRUE | TRUE |  |  |  |  | TRUE | TRUE | TRUE | TRUE | TRUE | TRUE | TRUE | 1 | [12 empty] | N | TEP | N | O | X | X | Silicide | Mg2Si | MgSnGe | Mg2Sn0.75Ge0.25 | Bulk | PC |  |  |  |  | mechanical ball milling + direct current-induced hot pressing | ZEM-3(ULVAC), LFA457(NETZSCH), DSC 404 C(NETZSCH) | 0.46-0.51 |  | 손지희 | 2016-12-05
177 | 10.1016/j.mseb.2008.12.029 |  | 2009 | 0.1 |  |  | 490 | JC |  | Weijun Luo | zsheng_1_9@163.com | Figure 8 | x=0.2 | x=0.2 |  |  |  | 2022-04-17 15:10 | edgecheck | TRUE | TRUE |  |  |  |  | TRUE | TRUE | TRUE | TRUE | TRUE | TRUE | TRUE | 1 | [12 empty] | N | TEP | N | O | X | X | Silicide | Mg2Si | MgSiSn | Mg2Si0.8Sn0.2 | Bulk | PC |  |  | SPS |  | anneal solid state reaction + SPS | ZTM-1(ULVAC), TC-7000(ULVAC), laser flash method |  |  | 박수지 | 2016-12-06
178 | 10.1007/s11664-009-0735-1 |  | 2009 | 1 |  |  | 800 | JC |  | K MARS | kmars@wp.pl | Figure 2(d) | Mg2Si0.6Ge0.4Bi0.02 | Mg2Si0.6Ge0.4Bi0.02 |  |  |  | 2022-04-17 15:15 | ZT, TEP-ZT 비교 | TRUE | TRUE |  |  |  |  | TRUE | TRUE | TRUE | TRUE | TRUE | TRUE | TRUE | 1 | [12 empty] | N | TEP | N | O | X | X | Silicide | Mg2Si | MgSiGe Bi | Mg2Si0.6Ge0.4Bi0.02 | Bulk | PC |  |  | HP |  | prevent oxidation + synthesis(He/H2 gas mixture) + 2-day annealing + crushing + hot pressed | van der Pauw method, laser-flash method, |  |  | 박수지 | 2016-12-07
179 | 10.1007/s11664-009-0735-1 |  | 2009 | 0.26 |  |  | 920 | JC |  | K MARS | kmars@wp.pl | Figure 5(d) | Mg2Si0.6Ge0.4Ag0.02 | Mg2Si0.6Ge0.4Ag0.02 |  |  |  | 2022-04-17 15:28 | redigitize | TRUE | TRUE |  |  |  |  | TRUE | TRUE | TRUE | TRUE | TRUE | TRUE | TRUE | 1 | [12 empty] | P | TEP | P | O | X | X | Silicide | Mg2Si | MgSiGe Ag | Mg2Si0.6Ge0.4Ag0.02 | Bulk | PC |  |  | HP |  | prevent oxidation + synthesis(He/H2 gas mixture) + 2-day annealing + crushing + hot pressed | van der Pauw method, laser-flash method, |  |  | 박수지 | 2016-12-07
180 | 10.1109/ICT.2006.331355 |  | 2006 | 0.49 |  |  | 873 | JC | T. Iida | T Nemoto | tnemoto@ntcl.co.jp | Figure 6 | Mg2Si | Mg2Si |  |  |  | 2022-04-17 15:33 |  | TRUE | FALSE |  |  |  |  | TRUE | FALSE | TRUE | TRUE | TRUE | TRUE | FALSE | 0 | [12 empty] | N | κ, ZT | N | O | X | X | Silicide | Mg2Si | MgSi | Mg2Si | Bulk | PC |  |  |  |  | Mg2Si-heated(Ar-H2 gas) + ground + mixed(oxides) + SPS | ZEM-2(ULVAC-RIKO), TC-7000H(ULVAC-RIKO) |  |  | 박수지 | 2016-12-08
181 | 10.2320/matertrans1989.33.851 |  | 1992 | 1.07 |  |  | 663 | JC |  | Yasutoshi Noda |  | Figure 8 | C | C | calculated kappa, 고온부(700K이상) ZT에서 큰 에러 |  |  | 2022-04-17 16:11 | redigitize | TRUE | TRUE |  |  |  |  | TRUE | TRUE | TRUE | TRUE | TRUE | TRUE | TRUE | 1 | [12 empty] | N | TEP | N | O | X | X | Silicide | Mg2Si | MgSiGe Sb | Mg2Si0.6Ge0.4+3000 ppmSb | - | - |  |  |  |  | - | - |  |  | 박수지 | 2016-12-14
182 | KOMATSU TECHNICAL REPORT 49, 152 (2003) |  | 2003 | 0.9780448 |  |  | 717.373 | BR | KELK |  |  | Figure 6 | triangle | Mg-Si | Z 데이터만 있음 |  |  | 2022-04-18 10:45 | redigitize | TRUE | FALSE |  |  |  |  | TRUE | FALSE | TRUE | TRUE | TRUE | TRUE | FALSE | 0 | [12 empty] | N | Z | N | O | X | X | Silicide | Mg2Si | MgSiSn | Mg2SixSn1-x | Bulk | - |  |  |  |  | quenching + solidification | - |  |  | 박수지 | 2016-12-14 | Table 1 Characteristics of various thermoelectric materials for power generation, module and system price 비교
183 | 10.1016/j.physb.2005.04.017 |  | 2005 | 0.86 |  |  | 862 | JC |  | Jun-ichi Tani | tani@omtri.city.osaka.jp | Figure 6 | 2 at % | 2 at % |  |  |  | 2022-04-17 20:26 | redigitize | TRUE | TRUE |  |  |  |  | TRUE | TRUE | TRUE | TRUE | TRUE | TRUE | TRUE | 1 | [12 empty] | N | TEP | N | O | X | X | Silicide | Mg2Si | MgSiBi | Mg2SiBi0.02 | Bulk | PC |  |  | SPS |  | ground + SPS | ZEM-1S(ULVAC), four-probe DC method, TC-7000(ULVAC) |  |  | 박수지 | 2016-12-08
184 | 10.1143/JJAP.46.3309 |  | 2007 | 0.33 |  |  | 865 | JC |  | Jun-ichi Tani | tani@omtri.city.osaka.jp | Figure 7 | x=0.03 | x=0.03 |  |  |  | 2022-04-17 20:31 | ZT, TEP-ZT 비교 | TRUE | TRUE |  |  |  |  | TRUE | TRUE | TRUE | TRUE | TRUE | TRUE | TRUE | 1 | [12 empty] | N | TEP | N | O | X | X | Silicide | Mg2Si | Mg2Si | Mg2SiP0.03 | Bulk | PC |  |  | SPS |  | ground + SPS | ZEM-1S(ULVAC), four-probe dc method, TC-7000(ULVAC) |  |  | 박수지 | 2016-12-08
185 | 10.1016/j.intermet.2007.02.009 |  | 2007 | 0.56 |  |  | 862 | JC |  | Jun-ichi Tani | tani@omtri.city.osaka.jp | Figure 6 | x=0.02 | x=0.02 |  |  |  | 2022-04-17 20:55 | redigitize | TRUE | TRUE |  |  |  |  | TRUE | TRUE | TRUE | TRUE | TRUE | TRUE | TRUE | 1 | [12 empty] | N | TEP | N | O | X | X | Silicide | Mg2Si | MgSiSb | Mg2Si:Sb = 1:x(0.001≤x≤0.02) | Bulk | PC |  |  | SPS |  | heating + SPS | ZEM-1(ULVAC), TC-7000(ULVAC) |  |  | 임혜진 | 2016-12-06
186 | 10.4028/www.scientific.net/AMR.66.17 |  | 2009 | 0.8 |  |  | 823 | JC |  | Lianmeng Zhang | lmzhang@whut.edu.cn | Figure 4 | N50 | N50 | 800K 이상에서 그래프 ZT가 예상보다 작음 |  |  | 2022-04-17 22:06 | redigitize | TRUE | TRUE |  |  |  |  | TRUE | TRUE | TRUE | TRUE | TRUE | TRUE | TRUE | 1 | [12 empty] | N | TEP | N | O | X | X | Silicide | Mg2Si | MgSi Bi | Bi-doped Mg2Si | Bulk | PC |  |  | SPS |  | SPS | ZTM-1 apparatus (Japan), Shinkuriko: TC-7000, Japan |  |  | 임혜진 | 2016-12-08
187 | 10.1021/acs.chemmater.6b02308 |  | 2016 | 1.45 |  |  | 750 | JC | MG Kanatzidis | Xinfeng Tang | tangxf@whut.edu.cn | Figure 10(a) | y=0.05 | y=0.05 |  |  |  | 2022-04-17 22:13 | ZT, TEP-ZT 비교 | TRUE | TRUE |  |  |  |  | TRUE | TRUE | TRUE | TRUE | TRUE | TRUE | TRUE | 1 | [12 empty] | N | TEP | N | O | X | X | Silicide | Mg2Si | MgSiGeSnSb | Mg2Si1-x-yGexSny | Bulk | PC |  |  | SPS |  | SPS | ZEM-3(Ulvac Sinku-Riko), LFA457(Netzsch) |  |  | 임혜진 | 2016-12-09
188 | 10.1063/1.2981516 |  | 2008 | 1.1 |  |  | 773 | JC |  | XB ZHAO | zhaoxb@zju.edu.cn | Figure 3 | x=0.0075 | x=0.0075 |  |  |  | 2022-04-17 22:19 | ZT, TEP-ZT 비교 | TRUE | TRUE |  |  |  |  | TRUE | TRUE | TRUE | TRUE | TRUE | TRUE | TRUE | 1 | [12 empty] | N | TEP | N | O | X | X | Silicide | Mg2Si | MgSiSnSb | Mg2Si0.4−xSn0.6Sbx (0≤x≤0.015) | Bulk | PC |  |  | HP |  | ball milling + hot pressing | LFA457(Netzsch), measured on a computer-aided apparatus using a dc four-probe method and differential voltage/temperature technique |  |  | 임혜진 | 2016-12-08
189 | 10.1088/0022-3727/41/18/185103 |  | 2008 | 0.81 |  |  | 810 | JC |  | XB ZHAO | zhaoxb@zju.edu.cn | Figure 8(a) | x=0.005 | x=0.005 |  |  |  | 2022-04-17 22:24 | ZT, TEP-ZT 비교 | TRUE | TRUE |  |  |  |  | TRUE | TRUE | TRUE | TRUE | TRUE | TRUE | TRUE | 1 | [12 empty] | N | TEP | N | O | X | X | Silicide | Mg2Si | MgSiSn La | Mg2−xLaxSi0.58Sn0.42 (0≤x≤0.015) | Bulk | PC |  |  | HP |  | ball milling + hot pressing | measured using a computer-assisted device, LFA457(Netzsch) |  |  | 임혜진 | 2016-12-08
190 | 10.1063/1.4918311 |  | 2015 | 1.1 |  |  | 800 | JC |  | Libin Zhang | libinzhang@utexas.edu | Figure 2(d) | y=0.1; 2.5e10^-8 | y=0.1; 2.5e10^-8 |  |  |  | 2022-04-17 22:50 | redigitize | TRUE | TRUE |  |  |  |  | TRUE | TRUE | TRUE | TRUE | TRUE | TRUE | TRUE | 1 | [12 empty] | N | TEP | N | O | X | X | Silicide | Mg2Si | MgSiSnGe Sb | Mg2Si0.4Sn0.6-yGey (y=0, 0.1, 0.2) | Bulk | PC |  |  | SPS |  | pressed into pellets + tube furnace(Ar:H2=95:5) + ground + SPS | van der Pauw method, LFA457(NETZSCH) |  |  | 임혜진 | 2016-12-08
191 | 10.1007/s11664-009-0698-2 |  | 2009 | 1.47 |  |  | 443 | JC |  | XB ZHAO | zhaoxb@zju.edu.cn | Figure 3(d) | NC11 | NC11 |  |  |  | 2022-04-17 22:57 | edgecheck | TRUE | TRUE |  |  |  |  | TRUE | TRUE | TRUE | TRUE | TRUE | TRUE | TRUE | 1 | [12 empty] | P | TEP | P | O | X | X | Chalcogenide | Bi2Te3 | BiTeSb | Bi2Te3-Sb2Te3 | Bulk | PC |  |  | HP |  | Hot pressing | computer-assisted device, LFA427(Netzsch) |  |  | 임혜진 | 2016-12-09
192 | 10.2320/matertrans1989.33.851 |  | 1992 | 0.08 |  |  | 503 | JC |  | Yasutoshi Noda |  | Figure 9 | D | D | 그래프 ZT가 예상보다 두 배임 |  |  | 2022-04-18 11:42 | redigitize | TRUE | TRUE |  | FALSE |  |  | TRUE | TRUE | TRUE | FALSE | TRUE | TRUE | FALSE | 0 | [12 empty] | P | TEP | PN | O | X | X | Silicide | Mg2Si | MgSiGe Ag | Mg2Si0.6Ge0.4+Ag | - | - |  |  |  |  | - | - |  |  | 박수지 | 2016-12-14
193 | 10.2320/matertrans1989.33.851 |  | 1992 | 1.68 |  |  | 629 | JC |  | Yasutoshi Noda |  | Figure 9 | E | E | calculated kappa, 570K이상 그래프 ZT가 예상보다 큼 |  |  | 2022-04-18 12:06 | redigitize | TRUE | TRUE |  |  |  |  | TRUE | TRUE | TRUE | TRUE | TRUE | TRUE | TRUE | 1 | [12 empty] | P | TEP | P | O | X | X | Silicide | Mg2Si | MgSiGe Ag | Mg2Si0.6Ge0.4+16000 ppm Ag | - | - |  |  |  |  | - | - |  |  | 박수지 | 2016-12-14
194 | 10.1021/nl8026795 |  | 2008 | 0.99 |  |  | 792 | JC | Zhifeng Ren | Gang Chen | gchen2@mit.edu | Figure 2(_e) | square symbol | square symbol |  |  |  | 2022-04-18 12:17 | ZT, TEP-ZT 비교 | TRUE | TRUE |  |  |  |  | TRUE | TRUE | TRUE | TRUE | TRUE | TRUE | TRUE | 1 | [12 empty] | P | TEP | P | O | X | X | Si | SiGe | SiGe | Si80Ge20 | Bulk | PC |  |  | HP |  | mechanical alloying + hot pressing | ZEM-3(Ulvac), LFA 457(Netzsch) |  |  | 박수지 | 2016-12-15
195 | 10.1021/nl102931z |  | 2010 | 0.4 |  |  | 300 | JC |  | Peidong Yang | p_yang@berkeley.edu | Figure 3(C) | 55 nm-pitch holey | 55 nm-pitch holey | poor resolution of kappa; impossible to digitize |  |  | 2022-04-18 12:24 |  | TRUE | TRUE |  | FALSE |  |  | TRUE | TRUE | TRUE | FALSE | TRUE | TRUE | FALSE | 0 | [12 empty] | P | TEP | P | O | X | X | Si | SiGe | Si | Si | Ribbon | porous |  |  |  |  | - | - |  |  | 박수지 | 2016-12-29
196 | 10.1063/1.3027060 |  | 2008 | 1.3 |  |  | 1173 | JC | Gang Chen | Zhifeng Ren | renzh@bc.edu | Figure 3(d) | Nano Sample-1 (red rectangle) | Nano Sample-1 (red rectangle) |  |  |  | 2022-04-18 12:32 | ZT, TEP-ZT 비교 | TRUE | TRUE |  |  |  |  | TRUE | TRUE | TRUE | TRUE | TRUE | TRUE | TRUE | 1 | [12 empty] | N | TEP | N | O | X | X | Si | SiGe | SiGeP | Si80Ge20P2 | Bulk | PC |  |  | HP |  | mechanical alloying + direct current induced hot pressing | ZEM-3(ULVAC), LFA 457(Netzsch) |  |  | 박수지 | 2016-12-20
197 | 10.1039/c2jm16369a |  | 2012 | 1 |  |  | 660 | JC |  | Kyunghan Ahn | kyunghan.ahn@samsung.com | Figure 5 | In4Se2.32I0.03 | In4Se2.32I0.03 |  |  |  | 2022-04-18 12:57 | redigitize | TRUE | TRUE |  |  |  |  | TRUE | TRUE | TRUE | TRUE | TRUE | TRUE | TRUE | 1 | [12 empty] | N | TEP | N | O | X | X | Chalcogenide | In4Se3 | InSeI | In4Se2.32I0.03 | Bulk | SC |  |  |  |  | Bridgman crystal growth method | ZEM-3(ULVAC-RIKO), TC-9000(ULVAC-RIKO) |  |  | 박수지 | 2016-12-22
198 | 10.1103/PhysRevB.91.165104 |  | 2015 | 0.93 |  |  | 2000 | JC |  | Dylan Bayerl | bayerl@umich.edu | [6 empty] | 2022-04-18 13:05 |  | TRUE | FALSE |  |  |  |  | TRUE | FALSE | TRUE | TRUE | TRUE | TRUE | FALSE | 0 | [12 empty] | N | α, ZT | N | O | X | X | Oxide | TiO2 | TiO | TiO2 | - | - |  |  |  |  | - | Boltzmann transport formalism |  |  | 박수지 | 2016-12-22
199 | 10.1088/0953-8984/26/44/445002 |  | 2014 | 0.08 |  |  | 650 | JC |  | Ranu Bhatt | rbhatt@barc.gov.in | Figure 8(b) | x=0.14 | x=0.14 | 그래프 ZT가 예상보다 작음 (ZT<=0.1) |  |  | 2022-04-18 13:52 | redigitize | TRUE | TRUE |  |  |  |  | TRUE | TRUE | TRUE | TRUE | TRUE | TRUE | TRUE | 1 | [12 empty] | P | TEP | P | O | X | X | Chalcogenide | TiSe2 | SrTiSe | Sr0.14TiSe2 | Bulk | PC |  |  | HP |  | powder mixing + heating + Sr mixing + grinding + heating + hot press method | Leinsies Seebeck Thermopower, LFA-1000 |  |  | 박수지 | 2016-12-27
200 | 10.1039/c4ee03042g |  | 2015 | 1.1 |  |  | 1100 | JC |  | Tiejun Zhu | zhutj@zju.edu.cn | Figure 1(d) | x=0.20 | x=0.20 |  |  |  | 2022-04-18 17:55 | redigitize | TRUE | TRUE |  |  |  |  | TRUE | TRUE | TRUE | TRUE | TRUE | TRUE | TRUE | 1 | [12 empty] | P | TEP | P | O | X | X | HH | HH | FeNbTiSb | FeNb0.8Ti0.2Sb | Bulk | PC |  |  | SPS |  | levitation melting + mechanically milled + SPS | LSR-3 system(Linseis), LFA457(Netzsch) |  |  | 박수지 | 2016-12-27
201 | 10.1039/C4EE02813A |  | 2015 |  | 1.14608 | 1.153932 | 510 | SJP | DKraemer | GChen | gchen2@mit.edu | Fig. 2 (d) | MgAgSb (extracted) | p-type MgAgSb | 1) TEP 측정간 온도차, 2) 그림 심볼 문제, 3) average ZT와는 0.2 이상 차이남 |  | 2022-04-12 20:10 | 2022-04-12 20:10 | edgecheck | TRUE | TRUE |  | ? |  |  | TRUE | TRUE | TRUE | TRUE | TRUE | TRUE | TRUE | 1 | [12 empty] | P | TEP | P | O | O | X | HH | HH | MgAgNiSb | MgAg0.965Ni0.005Sb0.99 | Bulk | PC |  |  | SPS |  | experimental ball milling procedure + SPS + annealed | - |  |  | 박수지 | 2016-12-27
202 | 10.1038/nature08088 |  | 2009 | 1.48 | 1.476742 | 1.503871 | 705 | SJP | JSRhyee | SMLee | sangmocklee@samsung.com | Figure 2 d | b-c plane | b-c plane of In4Se2.35 | Seebeck 그림의 x축 스케일이 다른 그림과 다름 | 그림의 x축 스케일을 잘못 지정함 | 2022-04-06 19:34 | 2022-04-06 19:34 | redigitize | TRUE | TRUE |  | TRUE |  |  | TRUE | TRUE | TRUE | TRUE | TRUE | TRUE | TRUE | 1 | [12 empty] | N | TEP | N | O | X | X | Chalcogenide | In4Se3 | InSe | In4Se2.35 | Bulk | SC |  |  |  |  | Bridgman method | ULVAC system, the laser flash method |  |  | 박수지 | 2016-12-28
203 | 10.1039/C4CP04875J |  | 2015 |  | 0.665115 | 0.6573673 | 876 | SJP | JKrez | BBalke | balke@uni-mainz.de | Fig. 6 (a) | before | Ti0.3Zr0.35Hf0.35NiSn with no cycle | ZT그림에서 x축이 측정싸이클수, 라벨이 온도여서 label란에 x축 값을 입력하고, label description에 물질명을 적음 | ZT-Temp 그림이 없는데, ZT(T) 값을 찍은 것처럼 표현되어 있어서 그림에 표현되어 있는 온도값으로 수정함 | 2022-04-07 14:23 | 2022-04-07 14:23 | redigitize | TRUE | TRUE |  | TRUE |  |  | TRUE | TRUE | TRUE | TRUE | TRUE | TRUE | TRUE | 1 | [12 empty] | N | TEP | N | O | X | X | HH | HH | TiZrHfNiSn | Ti0.3Zr0.35Hf0.35NiSn | Bulk | PC |  |  |  |  | arc melting + annealed + quenching | LSR-3 system(Linseis), LFA457(Netzsch) |  |  | 박수지 | 2016-12-28
204 | 10.1088/0022-3727/40/2/035 |  | 2007 | 0.052 | 0.05219003 | 0.05310663 | 676 | SJP | WLiu | JLi | jingfeng@mail.tsinghua.edu.cn | Figure 6 | 300 oC | the sample SPSed at 300 oC |  | ZT값이 크진 않지만, ZTmax의 에러가 커서 데이터를 다시 추출함 | 2022-04-07 15:58 | 2022-04-07 15:58 | redigitize | TRUE | TRUE |  | TRUE |  |  | TRUE | TRUE | TRUE | TRUE | TRUE | TRUE | TRUE | 1 | [12 empty] | P | TEP | P | O | X | X | SKD | SKD | CoSb | CoSb5 | Bulk | PC |  |  | SPS |  | mechanical alloying + SPS | ZEM-2(Ulvac-Riko), laser flash method |  |  | 박수지 | 2016-12-28
205 | 10.1088/0953-8984/14/34/318 |  | 2002 |  | 0.01275 | 0.01269228 | 284 | SJP | YMudryk | HNoel | 찾을 수 없음 | Figure 7 | no label | the right y-axis means ZT |  |  |  | 2022-04-07 17:22 | edgecheck | TRUE | TRUE |  | TRUE |  |  | TRUE | TRUE | TRUE | TRUE | TRUE | TRUE | TRUE | 1 | [12 empty] | N | TEP | N | O | X | X | clathrate | clathrate | BaAlSi | Ba8Al16Si30 | Bulk | PC |  |  |  |  | arc melting + annealed + quenching | - |  |  | 박수지 | 2017-01-13
206 | 10.1039/C4CP04875J |  | 2015 |  | 0.384314 | 0.3746326 | 680 | SJP | JKrez | BBalke | balke@uni-mainz.de | Fig. 6 (b) | 50 | Ti0.26Sc0.04Zr0.35Hf0.35NiSn with 50 cycle | 1) 203번과 동일 논문임, 2) 이 파일의 ZTmax, at T [K] 가 잘못됨 (0.27 at 883 K -> 0.38 at 680 K 수정완), 3) ZTmax는 아니지만, at 878 K, ZT error가 17% 정도임, 4) ZT그림에서 x축이 측정싸이클수, 라벨이 온도여서 label란에 x축 값을 입력하고, label description에 물질명을 적음 | ZT-Temp 그림이 없는데, ZT(T) 값을 찍은 것처럼 표현되어 있어서 그림에 표현되어 있는 온도값으로 수정함 | 2022-04-07 16:37 | 2022-04-07 16:37 | redigitize | TRUE | TRUE |  | TRUE |  |  | TRUE | TRUE | TRUE | TRUE | TRUE | TRUE | TRUE | 1 | [12 empty] | P | TEP | P | O | X | X | HH | HH | TiScZrHfNiSn | Ti0.26Sc0.04Zr0.35Hf0.35NiSn | Bulk | PC |  |  |  |  | arc melting + annealed + quenching | LSR-3 system(Linseis), LFA457(Netzsch) |  |  | 박수지 | 2016-12-28
207 | 10.1063/1.2920210 |  | 2008 | 1.36 | 1.34963 | 1.338963 | 800 | SJP | XShi | XShi | xunshi@umich.edu | FIG. 2 (b) | Ba0.08Yb0.09Co4Sb12 | In the other figures, x=0.08, y=0.09 | 추출한 TEP로부터 계산한 ZT값이 너무 커서 TEP, ZT를 재추출 함 | kappa, sigma의 경우, 데이터 포인트가 가려져 잘 안보여서 약간의 오차가 있을 수 있음 | 2022-04-07 18:02 | 2022-04-07 18:02 | redigitize | TRUE | TRUE |  | TRUE |  |  | TRUE | TRUE | TRUE | TRUE | TRUE | TRUE | TRUE | 1 | [12 empty] | N | TEP | N | O | X | X | SKD | SKD | BaYbCoSb | Ba0.08Yb0.09Co4Sb12.12 | Bulk | PC |  |  |  |  | - | - |  |  | 박수지 | 2017-01-13
208 | 10.1016/j.actamat.2009.03.018 |  | 2009 | 1.26 | 1.26095 | 1.158538 | 850 | SJP | SBai | LChen | cld@mail.sic.ac.cn | Fig. 9 | Ba0.18Ce0.05Co4Sb12.02 |  | 추출한 TEP로부터 계산한 ZT값은 1.159로 약 8.1% 정도의 오차 수준 |  | 2022-04-12 20:20 | 2022-04-12 20:20 | redigitize | TRUE | TRUE |  | ??? |  |  | TRUE | TRUE | TRUE | TRUE | TRUE | TRUE | TRUE | 1 | [12 empty] | N | TEP | N | O | X | X | SKD | SKD | BaYbCoSb | Ba0.18Ce0.05Co4Sb12.02 | Bulk | PC |  |  | SPS |  | mixed + sealed + heated + quenching +ground + SPS | ZEM-1(ULVAC-RIKO), LFA-427(Netzsch) |  |  | 박수지 | 2017-02-16
209 | 10.1016/j.jallcom.2008.09.120 |  | 2009 | 0.39 | 0.388235 | 0.3874071 | 750 | SJP | SBao | JYang | jyyang@public.wh.hb.c | Fig. 12 | HPed at 700oC for 3h under 70MPa | La0.4FeCo3Sb12 hot pressed sample |  |  |  | 2022-04-07 18:31 | edgecheck | TRUE | TRUE |  | TRUE |  |  | TRUE | TRUE | TRUE | TRUE | TRUE | TRUE | TRUE | 1 | [12 empty] | P | TEP | P | O | X | X | SKD | SKD | LaFeCoSb | La0.4FeCo3Sb12 | Bulk | PC |  |  | HP |  | mechanical alloying + hot pressed | - |  |  | 박수지 | 2017-02-16
210 | 10.1016/j.jallcom.2007.11.144 |  | 2009 | 0.95 | 0.948925 | 0.9823078 | 873 | SJP | MChitroub | MChitroub | mohamed.chitroub@enp.edu.dz | Fig. 7 | no label | n-type Co23.87Sb73.88Pd1.125Te1.125 hot-pressed sample | 1) TEP로부터 계산한 ZT값은 0.9823으로 에러는 3.5%임, 2) 370 K부터 740 K 사이에서 ZT의 추출값과 계산값 사이의 오차가 20%를 넘음 (TEP와 ZT 간 온도차가 있다고 해도 오차가 좀 큰 것 아닌지?) | alpha에서 빠진 값이 있어서 데이터를 다시 추출함 | 2022-04-07 19:25 | 2022-04-07 19:25 | redigitize | TRUE | TRUE |  | ??? |  |  | TRUE | TRUE | TRUE | TRUE | TRUE | TRUE | TRUE | 1 | [12 empty] | N | TEP | N | O | X | X | SKD | SKD | CoSb7PdTe | Co23.87Sb73.88Pd1.125Te1.125 | Bulk | PC |  |  | PH |  | melted + quenched + ground + hot-pressed | the Van der Pauw technique, a high temperature light pulse technique |  |  | 박수지 | 2017-02-21
211 | 10.1016/j.jallcom.2009.02.070 |  | 2009 | 0.17 | 0.1703761 | 0.1981775 | 550 | SJP | NDong | HMa | maha@jlu.edu.cn | Fig. 6 | CoSb3 |  | 논문ZT값이 계산ZT값보다 작아서 TEP 데이터를 다시 추출해봤으나 오차는 동일함, ZTmax 기준 16.3% 수준 | CoSb3와 Fe0.6Co3.4Sb12가 있는데, TEP와 ZT 그림의 심볼이 다른 문제로, 데이터파일에 TEP는 CoSb3인 반면 ZT는 Fe-doped 샘플이어서 ZT를 일단 다시 추출함 | 2022-04-07 20:42 | 2022-04-07 20:42 | redigitize | TRUE | TRUE |  | ??? |  |  | TRUE | TRUE | TRUE | TRUE | TRUE | TRUE | TRUE | 1 | [12 empty] | P | TEP | P | O | X | X | SKD | SKD | CoSb | CoSb3 | Bulk | PC |  |  |  |  | mixed in an agate mortar + press | ZEM-3, TC-7000(ULVAC-RIKO Inc.) |  |  | 박수지 | 2017-02-21
212 | 10.1007/s10854-012-0668-y |  | 2012 | 0.95 | 0.9509772 | 0.9536215 | 800 | SJP | BDuan | PZhai | pczhai@126.com | Fig. 6 | x=0.6 | Co4Sb11.4Te0.6 | 1) 800K에서 전기전도도 값이 빠져 있어서 다시 추출하다가 전체TEP 값이 조금씩 밀려있는 것 같아서 전부 다 다시 추출함, 2) ZTmax 기준 에러 0.28% 수준 |  | 2022-04-13 21:35 | 2022-04-13 21:35 | redigitize | TRUE | TRUE |  | TRUE |  |  | TRUE | TRUE | TRUE | TRUE | TRUE | TRUE | TRUE | 1 | [12 empty] | N | TEP | N | O | X | X | SKD | SKD | CoSbTe | Co4Sb11.4Te0.6 | Bulk | PC |  |  | SPS |  | heated + ground + SPS | ZEM-1(Sinkuriko), LFA 457(Netzsch) |  |  | 박수지 | 2017-02-21
213 | 10.1063/1.1450036 |  | 2002 | 1.2 | 1.17469 | 1.160911 | 800 | SJP | JDyck | JDyck | jdyck@umich.edu | FIG. 9 (d) | x=0.05 | Ba0.3Ni0.05Co3.95Sb12 |  |  |  | 2022-04-11 19:52 | edgecheck | TRUE | TRUE |  | TRUE |  |  | TRUE | TRUE | TRUE | TRUE | TRUE | TRUE | TRUE | 1 | [12 empty] | N | TEP | N | O | X | X | SKD | SKD | BaNiCoSb | Ba0.3Ni0.05Co3.95Sb12 | Bulk | PC |  |  |  |  | BaSb3, NixCo12xSb2 two-step solid reaction + crushed + mixed + pressed + heated +milled + washed with HCl1HNO3 + PAS | - |  |  | 박수지 | 2017-02-22
214 | 10.1063/1.2538036 |  | 2007 | 0.11 | 0.113439 | 0.1149143 | 773 | SJP | ZHe | ZHe | zeming.he@dlr.de | FIG. 6 | 773 K, Argon |  | 1) 773 K에서 제벡계수 값이 빠져 있어서 다시 추출함, 2) ZTmax 기준 에러 -1.3% 수준 |  | 2022-04-11 20:31 | 2022-04-11 20:31 | redigitize | TRUE | TRUE |  | TRUE |  |  | TRUE | TRUE | TRUE | TRUE | TRUE | TRUE | TRUE | 1 | [12 empty] | P | TEP | P | O | X | X | SKD | SKD | CoSb | CoSb3 | Bulk | PC |  |  | HP |  | raw powders + hot pressing | temperature gradient method ,four-point probe method |  |  | 박수지 | 2017-02-22
215 | 10.1063/1.2963476 |  | 2008 |  | 0.684375 | 0.6913904 | 775 | SJP | QHe | QHe | hhqy@scnu.edu.cn | FIG. 2 (d) | Co0.8Ni0.2Sb3, with pores |  |  |  |  | 2022-04-11 21:03 | edgecheck | TRUE | TRUE |  | TRUE |  |  | TRUE | TRUE | TRUE | TRUE | TRUE | TRUE | TRUE | 1 | [12 empty] | N | TEP | N | O | X | X | SKD | SKD | CoNiSb | Co0.9Ni0.1Sb3 | Bulk | PC |  |  |  |  | ballmilling + dc hot press + annealing | ZEM-3(ULVAC-RIKO), LFA457(Netzsch) |  |  | 박수지 | 2017-02-22
216 | 10.1016/j.jallcom.2009.01.067 |  | 2009 | 0.1 | 0.1007871 | 0.1008004 | 600 | SJP | FLaufek | FLaufek | frantisek.laufek@geology.cz | Fig. 6 (b) | No label | CoSn1.5Se1.5 | 1) ZTmax 기준 0.013% 에러 수준, 2) 756 K 부근에서 계산값과 15.7% 에러 수준 |  | 2022-04-14 16:18 | 2022-04-14 16:18 | redigitize | TRUE | TRUE |  | TRUE |  |  | TRUE | TRUE | TRUE | TRUE | TRUE | TRUE | TRUE | 1 | [12 empty] | P | TEP | P | O | X | X | SKD | SKD | CoSnSe | CoSn1.5Se1.5 | Bulk | PC |  |  |  |  | solid-state reactions | EG&G model 5209(Lock-in Amplifier), LFA 457 (Netzsch) |  |  | 박수지 | 2017-02-23
217 | 10.1063/1.2067704 |  | 2005 | 0.72 | 0.7243067 | 0.7057069 | 850 | SJP | XLi | LChen | cld@mail.sic.ac.cn | FIG. 11 | x=0.5 | Co4Sb11.5Te0.5 | 1) 데이터가 이상한 것 같아서 전부 다시 추출함, 2) ZTmax 기준으로 2.6% 정도의 에러 수준임. 아마 TEP의 온도가 정확히 일치하지 않기 때문인 것 같음, 3) 전구간 ZT와 계산ZT 기준 3.2% 미만의 에러 수준 |  | 2022-04-14 17:34 | 2022-04-14 17:34 | redigitize | TRUE | TRUE |  | TRUE |  |  | TRUE | TRUE | TRUE | TRUE | TRUE | TRUE | TRUE | 1 | [12 empty] | N | TEP | N | O | X | X | SKD | SKD | CoSbTe | Co4Sb11.5Te0.5 | Bulk | PC |  |  | SPS |  | melted + quenched + ground +pressed + annealed +ground +SPS | - |  |  | 박수지 | 2017-02-23
218 | 10.1039/c4ta02780a |  | 2014 | 0.98 | 0.9731844 | 0.9647509 | 820 | SJP | TLiang | XTang | tangxf@whut.edu.cn | Fig. 4 (d) | x=0.15 | CoSb2.85Te0.15 | 1) 기존 데이터에서 ZTmax 기준으로 8.2% 정도의 에러 수준이어서, 2) 모든 데이터를 다시 추출하니 ZTmax 기준으로 0.87%의 에러 수준임, 3) 전체 온도구간에서 1.84% 이하의 에러를 보임 |  | 2022-04-14 18:38 | 2022-04-14 18:38 | redigitize | TRUE | TRUE |  | TRUE |  |  | TRUE | TRUE | TRUE | TRUE | TRUE | TRUE | TRUE | 1 | [12 empty] | N | TEP | N | O | X | X | SKD | SKD | CoSbTe | CoSb2.85 Te0.15 | Bulk | PC |  |  | PAS |  | mixed powder + hand milling + pressed + combustion +PAS | ZEM-3(ULVAC-RIKO), LFA 457(NETZSCH) |  |  | 박수지 | 2017-02-24
219 | 10.1063/1.2815671 |  | 2007 | 0.93 | 0.918588 | 0.925022 | 820 | SJP | WLiu | BZhang | bpzhang@mater.ustb.edu.cn | FIG. 8 | x=0.15 | CoSb2.85Te0.15 | 전 온도구간에서 ZT값 기준 2.5% 미만의 에러 수준 |  |  | 2022-04-14 19:06 | edgecheck | TRUE | TRUE |  | TRUE |  |  | TRUE | TRUE | TRUE | TRUE | TRUE | TRUE | TRUE | 1 | [12 empty] | N | TEP | N | O | X | X | SKD | SKD | CoSbTe | CoSb2.85Te0.15 | Bulk | PC |  |  | SPS |  | ball-milling + SPS | ZEM-2(Ulvac-Riko), LFA 427(NETZSCH) |  |  | 박수지 | 2017-02-24
220 | 10.3365/met.mat.2008.10.615 |  | 2008 | 0.78 | 0.7810753 | 0.7791246 | 698 | SJP | RMallik | IHKim | ihkim@cjnu.ac.kr | Fig. 6 (a) | z=0.25 | Sn0.25Co8Sb23.25Te0.75 | 1) ZTmax 기준 0.25% 수준의 에러, 2) 600 K에서는 4.3%이고 650 K에서는 6%의 에러 수준, 3) 550 K 이하에서는 ZT의 에러 수준이 17.3~105%임, 4) 측정결과가 맞다면 ZTmax외에 ZT를 잘못 계산한 것 같음 | 1) 논문ZT가 0.79로 적혀 있었으나 0.78임 | 2022-04-14 19:56 | 2022-04-14 19:56 | redigitize | TRUE | TRUE |  | ? |  |  | TRUE | TRUE | TRUE | TRUE | TRUE | TRUE | TRUE | 1 | [12 empty] | N | TEP | N | O | X | X | SKD | SKD | SnCoSbTe | Sn0.25Co8Sb23.25Te0.75 | Bulk | PC |  |  |  |  | melted + quenching + annealed | ZEM2-M8(Ulvac-Riko), TC7000(Ulvac-Riko) |  |  | 박수지 | 2017-02-24
221 | 10.1016/j.actamat.2013.07.032 |  | 2013 | 1.3 | 1.302093 | 1.308091 | 820 | SJP | RMallik | RMallik | rcmallik@physics.iisc.ernet.in | Fig. 17 | after HPT | Fe0.2Co3.8Sb11.6Te0.5 after high pressure torsion (HPT) process | 1) HPT 처리여부에 따라 ZTmax w/o HPT = 1.06에서 ZTmax w/ HPT = 1.3으로 변하는데, 기존TEP 데이터는 ZTmax = 1.06일 때의 데이터임, 2) 그래서 HPT처리 후의 TEP 데이터를 다시 추출함, 3) ZTmax 기준 0.46%의 에러 수준임, 4) 전체적으로 0.x%대 에러 수준이나 723 K, 573 K, 773 K에서 각각 3.2%, 7.5%, 7.6%의 에러를 보임. |  | 2022-04-15 10:43 | 2022-04-15 10:43 | redigitize | TRUE | TRUE |  | TRUE |  |  | TRUE | TRUE | TRUE | TRUE | TRUE | TRUE | TRUE | 1 | [12 empty] | N | TEP | N | O | X | X | SKD | SKD | FeCoSbTe | Fe0.2Co3.8Sb11.5Te0.5 | Bulk | PC |  |  | HP |  | melting + ball milling + hot pressing | ZEM-3(ULVAC-RIKO), Flashline 3000(Anter) |  |  | 임혜진 | 2017-03-15
222 | 10.1088/0022-3727/41/20/205403 |  | 2008 | 0.95 | 0.9561814 | 0.9685678 | 700 | SJP | JMi | XZhao | zhaoxb@zju.edu.cn | Figure 5 | N10-A | 10 weight percentage CoSb3 nanoscale powder + Yb0.15Co4Sb12 | 1) 전기전도도와 ZT 데이터만 다시 추출함, 2) ZTmax 기준 -1.3%의 에러 수준 |  | 2022-04-15 11:37 | 2022-04-15 11:37 | redigitize | TRUE | TRUE |  | TRUE |  |  | TRUE | TRUE | TRUE | TRUE | TRUE | TRUE | TRUE | 1 | [12 empty] | N | TEP | N | O | X | X | SKD | SKD | YbCoSb | Yb0.15Co4Sb12 | Bulk | PC |  |  | SPS |  | heating + annealing + SPS | a four-probe method, LFA457(Netzsch) |  |  | 임혜진 | 2017-03-15
223 | 10.1016/j.solidstatesciences.2008.01.016 |  | 2008 | 0.9 | 0.902427 | 0.9047457 | 850 | SJP | YPei | LChen | cld@mail.sic.ac.cn | Fig. 10 | y=0.27 | Eu0.27Co4Sb12 | 1) ZTmax 기준 TEP 계산값과 0.26%의 에러 수준, 2) 전체 온도구간에서 5.19% 미만의 에러 수준 |  | 2022-04-15 19:50 | 2022-04-15 19:50 | redigitize | TRUE | TRUE |  | TRUE |  |  | TRUE | TRUE | TRUE | TRUE | TRUE | TRUE | TRUE | 1 | [12 empty] | N | TEP | N | O | O | X | SKD | SKD | EuCoSb | Eu0.27Co4Sb12 | Bulk | PC |  |  | SPS |  | heating + annealing + SPS | the standard DC four-probe method, LFA427(Netzsch) |  |  | 임혜진 | 2017-03-15
224 | 10.1063/1.3553842 |  | 2011 | 0.87 | 0.8784946 | 0.8783685 | 775 | SJP | PQui | XShi | xshi@mail.sic.ac.cn | FIG. 8 | PrFe4Sb12 | PrFe4Sb12 | 1) 기존 ZT의 에러가 심해서 TEP를 포함한 모든 데이터를 다시 추출함, 2) ZTmax 기준 0.014% 에러 수준, 3) 전체 온도구간 기준 최대 7.05% 에러 수준 | 1) 논문에 ZTmax가 750K에서 0.87로 적혀 있으나 TEP 데이터 및 ZT 값은 775K에서 0.878임 | 2022-04-18 14:05 | 2022-04-18 14:05 | redigitize | TRUE | TRUE |  | TRUE |  |  | TRUE | TRUE | TRUE | TRUE | TRUE | TRUE | TRUE | 1 | [12 empty] | P | TEP | P | O | X | X | SKD | SKD | PrFeSb | PrFe4Sb12 | Bulk | PC |  |  | SPS |  | heating + annealing + SPS | ZEM-3(ULVAC Co. Ltd.), LFA 427(NETZSCH) |  |  | 임혜진 | 2017-03-15
225 | 10.1016/j.intermet.2009.06.005 |  | 2010 | > 1 | 1.049636 | 1.136085 | 798 | SJP | GRogl | PRogl | peter.franz.rogl@univie.ac.at | Fig. 10 b | DD0.76Fe3.4Ni0.6Sb12 | DD0.76Fe3.4Ni0.6Sb12 | 1) 기존 TEP 데이터간의 온도 차이가 커서 재추출함, 2) 800 K에서의 열전도도 데이터가 없음, 3) ZTmax 기준 8.24% 에러 수준, 4) 열전도도의 측정온도 간격이 커서 오차가 큰 것 같음 |  | 2022-04-18 15:40 | 2022-04-18 15:40 | redigitize | TRUE | FALSE |  | ? |  |  | TRUE | FALSE | TRUE | TRUE | TRUE | TRUE | FALSE | 0 | [12 empty] | P | TEP | P | O | X | X | SKD | SKD | DDFeNiSb | DD0.76Fe3.4Ni0.6Sb12 | Bulk | PC |  |  | HP |  | melting + heating in DD + annealing + hot pressing | ZEM-3(ULVAC), Flashline FL3000 (300 K< T< 800 K) and a Flashline 3000-S2 (200 K< T< 500 K) |  |  | 임혜진 | 2017-03-20
226 | 10.1016/j.intermet.2010.12.001 |  | 2011 | 1.22 | 1.215987 | 1.267709 | 800 | SJP | GRogl | PRogl | peter.franz.rogl@univie.ac.at | Fig. 16 | Mm0.68Fe3CoSb12 | Mm0.68Fe3CoSb12 | 1) DD0.65Fe3CoSb12 (논문 ZTmax = 1.2 at 800 K)와 Mm0.68Fe3CoSb12 (논문 ZTmax = 1.22 at 800 K)가 있음, 2) 그런데 Mm0.68Fe3CoSb12는 800 K에서의 열전도도값이 없음, 3) 그래서 두 물질의 TEP를 모두 추출함, 4) DD0.65Fe3CoSb12의 ZTmax기준 7.4%의 에러 수준 (단, 809 K에서의 열전도도값 사용값) Mm0.68Fe3CoSb12의 ZTmax기준 4.3%의 에러 수준 (단, 773 K에서의 열전도도 사용 계산값) | 1) 논문에서 ZTmax가 800K에서 1.22 (Mm0.68Fe3CoSb12) 및 1.2 (DD0.65Fe3CoSb12)임 | 2022-04-19 19:19 | 2022-04-19 19:19 | redigitize | TRUE | FALSE |  | ? |  |  | TRUE | FALSE | TRUE | TRUE | TRUE | TRUE | FALSE | 0 | [12 empty] | P | TEP | P | O | X | X | SKD | SKD | DDFeCoSb | DD0.65Fe3CoSb12 | Bulk | PC |  |  | HP |  | melting + heating in DD + annealing + high energy ball mill + hot pressing | - |  |  | 임혜진 | 2017-03-20
227 | 10.1016/j.actamat.2013.09.039 |  | 2014 | 1.9 | 1.902756 | 1.796897 | 835 | SJP | GRogl | GRogl | gerda.rogl@univie.ac.at | Fig. 14d | Sr(A)_HPT_T up | Sr0.09Ba0.11Yb0.05Co4Sb12 with an additional process by HPT and increasing temperature | 1) ZTmax 온도는 835 K인데, 열전도도 측정값은 823 K까지만 있음, 2) ZTmax 기준 5.6%의 에러 수준, 3) 열전도도 및 전기전도도, 제벡계수 사이에 최소 2 K, 최대 10 K 정도 측정온도 차이가 존재함, 4) TEP측정값에서 전기전도도와 제벡계수는 293 K에서 833 K 사이에서 동일 온도에서 측정됨, 5) 열전도도는 423 K에서 823 K 사이에서 측정됨. | ZTmax기준 기존TEP 에러가 9.2% 수준이고, 측정온도가 TEP별로 제각각이라서 TEP를 다시 추출함 | 2022-04-19 20:36 | 2022-04-19 20:36 | redigitize | TRUE | FALSE |  | ? |  |  | TRUE | FALSE | TRUE | TRUE | TRUE | TRUE | FALSE | 0 | [12 empty] | N | TEP | N | O | X | X | SKD | SKD | SrBaYbCoSb | Sr0.09Ba0.11Yb0.05Co4Sb12 | Bulk | PC |  |  | HP |  | melting + mixing + heating + annealing + ball mill + hot pressing | ZEM-3(ULVAC-RIKO), Flashline 3000(ANTER) |  |  | 임혜진 | 2017-03-20
228 | 10.1016/j.actamat.2015.03.008 |  | 2015 | 1.45 | 1.45 | 1.428227 | 850 | SJP | GRogl | GRogl | gerda.rogl@univie.ac.at | Fig. 13 | after HPT, T incr. | DD0.59Fe2.7Co1.3Sb11.8Sn0.2 with an additional process by HPT and increasing temperature | 1) 기존 TEP 데이터의 측정온도가 들쭉날쭉 해서 재추출함, 2) ZTmax 기준 1.5%의 에러수준 | 1) 논문에서 ZTmax = 1.45 at 850 K임, 2) 그런데 TEP데이터의 최고온도는 823 K임 | 2022-04-20 15:26 | 2022-04-20 15:26 | redigitize | TRUE | FALSE |  | TRUE |  |  | TRUE | FALSE | TRUE | TRUE | TRUE | TRUE | FALSE | 0 | [12 empty] | P | TEP | P | O | X | X | SKD | SKD | DDFeCoSbSn | DD0.59Fe2.7Co1.3Sb11.8Sn0.2 | Bulk | PC | Melt-Quenching |  | HP |  | melting + quenching + heated + melted + air quenched + ground + ball milling + hot-pressed | ULVAC-ZEM3 (Riko), Flashline-3000(ANTER) |  |  | 박수지 | 2017-03-20
229 | 10.1126/science.272.5266.1325 |  | 1996 | 0.9 | 0.8671141 | 0.8475406 | 800 | SJP | BSales | BSales | salesbc@ornl.gov | Fig. 5D | no label | LaFe3CoSb12 | 1) 전기전도도와 제벡계수는 700 K까지만 데이터가 있고, 열전도도와 ZT는 740 K까지만 데이터가 있는데, 논문에서는 800 K에서 ZT = 0.9라고 논의해서 이상함, 2) 논문에서 TEP가 점으로 연결된 선처럼 그려져 있음, | 1) 전기전도도와 제벡계수는 323 K에서 673 K까지는 대략 25 K 간격으로, 700 K까지는 있는 포인트 모두 추출함, 2) 열전도도와 ZT는 323 K부터 740 K까지 대략 25 K 간격으로 추출함 | 2022-04-20 18:14 | 2022-04-20 18:14 | redigitize | TRUE | FALSE |  | ? |  |  | TRUE | FALSE | TRUE | TRUE | TRUE | TRUE | FALSE | 0 | [12 empty] | P | TEP | P | O | X | X | SKD | SKD | LaFeCoSb | LaFe3CoSb12 | Bulk | PC |  |  |  |  | melted + quenched + annealed + ball-milled + hot-pressed | - |  |  | 박수지 | 2017-03-20
230 | 10.1063/1.2920210 |  | 2008 | 1.36 | 1.351471 | 1.366832 | 800 | SJP | XShi | XShi | xunshi@umich.edu | FIG. 2 (b) | Ba0.08Yb0.09Co4Sb12 | Ba0.08Yb0.09Co4Sb12 | 1) 기존 TEP 온도구간이 이상해서 다시 추출함, 2) ZTmax 기준 1.1%의 에러수준 |  | 2022-04-20 19:12 | 2022-04-20 19:12 | redigitize | TRUE | TRUE |  | TRUE |  |  | TRUE | TRUE | TRUE | TRUE | TRUE | TRUE | TRUE | 1 | [12 empty] | N | TEP | N | O | X | X | SKD | SKD | BaYbCoSb. | Ba0.08Yb0.09Co4Sb12.12 | Bulk | PC |  |  |  |  | - | - |  |  | 박수지 | 2017-03-20
231 | 10.1021/ja111199y |  | 2011 | 1.7 | 1.64539 | 1.654209 | 850 | SJP | XShi | JYang | jihui.yang@gm.com | Fugure 5 (b) | Ba0.08La0.05Yb0.04Co4Sb12 | Ba0.08La0.05Yb0.04Co4Sb12 | 1) ZTmax 기준 0.54%의 에러 수준, 2) 전 온도구간에서 3.8% 이하의 에러 수준, 3) 단, 그래프를 보면 300 K에서 850 K 사이에서 50 K 간격으로 TEP를 측정한 것 같은데, 추출한 온도값이 (-)4.4 K에서 (+)4.1 K 사이에서 오락가락함 |  | 2022-04-20 19:29 | 2022-04-20 19:29 | redigitize | TRUE | TRUE |  | ? |  |  | TRUE | TRUE | TRUE | TRUE | TRUE | TRUE | TRUE | 1 | [12 empty] | N | TEP | N | O | X | X | SKD | SKD | BaLaYbCoSb | Ba0.08La0.05Yb0.04Co4Sb12 | Bulk | PC |  |  |  |  | melted + quenched + annealed +ground + cold pressed + SPS | ZEM-3(ULVAC), FL5000(Anter) |  |  | 박수지 | 2017-03-20
232 | 10.1063/1.1852072 |  | 2005 | 0.65 | 0.6329341 | 0.6307824 | 680 | SJP | CStiewe | CStiewe | christian.stiewe@dlr.de | FIG. 7 | #1610 (2.0% Ni, 0.75% Te) | Co0.98Ni0.02Sb2.25Te0.75 | 재추출 결과 ZTmax 기준 논문값 0.65, 그래프 추출값 0.633, 계산 값 0.631임 | 기존 추출 TEP 데이터의 온도값이 오락 가락 해서 다시 추출함 | 2022-04-21 11:59 | 2022-04-21 11:59 | redigitize | TRUE | TRUE |  | ? |  |  | TRUE | TRUE | TRUE | TRUE | TRUE | TRUE | TRUE | 1 | [12 empty] | N | TEP | N | O | X | X | SKD | SKD | CoNiSbTe | Co0.92Ni0.08Sb2.97Te0.03 | Bulk | PC |  |  |  |  | mixtures of metal oxalate + calcination + reduction + chemical alloying | four-point-probe technique, LFA 427(Netzsch) |  |  | 박수지 | 2017-03-20
233 | 10.1021/cm200560s |  | 2011 | 1.1 | 1.109397 | 1.107474 | 800 | SJP | XSu | XTang | tangxf@whut.edu.cn | Figure 12 | X = 0.20 | CoSb2.75Ge0.05Te0.2 | ZTmax가 800 K에서 나오는데 기존 TEP 데이터 중 전기전도도와 제벡계수 추출 온도가 300 K 미만이 7개, 300 K 이상이 10개여서 300 K 이상 위주로 재추출함 |  | 2022-04-21 14:30 | 2022-04-21 14:30 | redigitize | TRUE | TRUE |  | TRUE |  |  | TRUE | TRUE | TRUE | TRUE | TRUE | TRUE | TRUE | 1 | [12 empty] | N | TEP | N | O | X | X | SKD | SKD | CoSbGeTe | CoSb2.75Ge0.05Te0.20 | Bulk | PC |  |  |  |  | melted + quenched + annealed + SPS | ZEM-1, LFA 457(NETZSCH) |  |  | 박수지 | 2017-03-20
234 | 10.1023/A:1012473428845 |  | 2001 | 0.8 | 0.8 | 0.8431038 | 750 | SJP | XTang | XTang | txf@imr.tohoku.ac.jp | Figure 9 | (0.71, 0.12) | Ce0.12Fe0.71Co3.29Sb12 | 1) 전기전도도 데이터 추출이 안 되어 있어서 하는 김에 전부 다시 추출함, 2) 그런데 TEP로부터 계산한 ZTmax 및 주변 ZT 계산 값이 ZT 그래프의 값보다 더 큼, 3) 일부러 줄여서 논문에 쓸 필요도 없는데 조금 이상함, 4) 700 K에서 그래프 ZT = 0.731 (계산값 0.757), 750 K에서 그래프 ZT = 0.8 (계산값 0.843), 800 K에서 ZT = 0.741 (계산값 0.812)임 |  | 2022-04-21 20:03 | 2022-04-21 20:03 | redigitize | TRUE | TRUE |  | ? |  |  | TRUE | TRUE | TRUE | TRUE | TRUE | TRUE | TRUE | 1 | [12 empty] | P | TEP | P | O | X | X | SKD | SKD | CeFeCoSb | Ce0.12Fe0.71Co3.29Sb12 | Bulk | PC |  |  |  |  | cold-pressed + heated + PAS | four-probe method + TC-7000(Shinkuriko) |  |  | 박수지 | 2017-03-16
235 | 10.1063/1.1888048 |  | 2005 | 1.25 | 1.294913 | 계산불가 | 900 | SJP | XTang | XTang | tangxf@mail.whut.edu.cn | FIG. 15 | n-type Ba0.30Ni0.05Co3.95Sb12 | n-type Ba0.30Ni0.05Co3.95Sb12 | 1) 논문에 전체 열전도도가 없고, supplementary도 없음, 2) 기존 추출시 열전도도 데이터가 없음, 3) 일단 격자 열전도도 (kappa_L 로 저장) 포함 전체 TEP 재추출함, 4) 그래프 ZTmax = 1.295인데, 왜 굳이 1.25로 보고 했는지? | 1) 일단 전체 열전도도가 없음, 2) 900 K에서의 격자 열전도도 값이 없음, 3) 800 K 초과하는 전기전도도 값이 없음, 4) supplementary도 없음, 5) 제외해야 함, | 2022-04-21 21:36 | 2022-04-21 21:36 | redigitize | TRUE | FALSE |  | FALSE |  |  | TRUE | FALSE | TRUE | FALSE | TRUE | TRUE | FALSE | 0 | [12 empty] | N | TEP | N | O | X | X | SKD | SKD | BaNiCoSb | Ba0.30Ni0.05Co3.95Sb12 | Bulk | PC |  |  |  |  | solid-state reaction + SPS | standard four-probe method, TC-7000(Shinkuriko) |  |  | 박수지 | 2017-03-16
236 | 10.1007/s11664-014-3016-6 |  | 2014 | 1.12 | 1.121017 | 1.121769 | 800 | SJP | CXu | PZhai | pczhai@whut.edu.cn | Fig. 7 | Co3.9Ni0.1Sb11.5Te0.4Se0.1 | Co3.9Ni0.1Sb11.5Te0.4Se0.1 | ZT 기준 전 온도 영역에서 최대오차가 0.82% 수준 | 기존 추출 TEP에서 ZTmax 온도가 800 K가 아니라 775 K여서 재추출함 | 2022-04-22 17:57 | 2022-04-22 17:57 | redigitize | TRUE | TRUE |  | TRUE |  |  | TRUE | TRUE | TRUE | TRUE | TRUE | TRUE | TRUE | 1 | [12 empty] | N | TEP | N | O | X | X | SKD | SKD | CoNiSbTeSe | Co3.9Ni0.1Sb11.3Te0.6Se0.1 | Bulk | PC |  |  |  |  | heated + ground + SPS | ZEM-3(Ulvac), LFA 457(Netzsch) |  |  | 박수지 | 2017-03-16
237 | 10.1016/j.jallcom.2007.12.065 |  | 2009 | 0.32 | 0.32 | 0.319845 | 723 | SJP | KYang | HHng | ashhhng@ntu.edu.sg | Fig. 8 | Ce0.3Yb0.2Fe1.5Co2.5Sb12 | Ce0.3Yb0.2Fe1.5Co2.5Sb12 | 1) ZTmax 기준 0.05% 오차 수준, 2) ZT 기준 전 온도 영역에서 최대오차가 1.57% 수준 | 기존 TEP의 추출온도 변화가 심해서 재추출함 | 2022-04-22 19:18 | 2022-04-22 19:18 | redigitize | TRUE | TRUE |  | TRUE |  |  | TRUE | TRUE | TRUE | TRUE | TRUE | TRUE | TRUE | 1 | [12 empty] | P | TEP | P | O | X | X | SKD | SKD | CeYbFeCoSb | Ce0.3Yb0.2Fe1.5Co2.5Sb12 | Bulk | PC |  |  |  |  | annealing + heated + quenched + annealed + hot-pressed | LFA-427(Netzsch) |  |  | 박수지 | 2017-03-16
238 | 10.1016/j.jallcom.2007.02.111 |  | 2008 | 0.6 | 0.6008593 | 0.7670899 | 800 | SJP | XZhang | XZhang | zhxin@bjut.edu.cn | Fig. 6 | Ni0.1Co3.8Sb12 | Ni0.1Co3.8Sb12 | 1) ZT 그래프에 legend가 없어서 Fig. 5의 legend를 참조, 2) ZT 기준 최소오차 27.7%, 최대오차 80% 수준, 3) 데이터가 이상하기 때문에 제외하거나 ZT를 잘못 계산했다고 생각해야 할 듯함 | 기존 TEP 데이터가 이상해서 재추출함 | 2022-04-22 19:54 | 2022-04-22 19:54 | redigitize | TRUE | TRUE |  | FALSE |  |  | TRUE | TRUE | TRUE | FALSE | TRUE | TRUE | FALSE | 0 | [12 empty] | N | TEP | N | O | X | X | SKD | SKD | NiCoSb | Ni0.2Co3.8Sb12 | Bulk | PC |  |  |  |  | milling + dried + SPS | ZEM-2(ULVAC-RIKO), TC-7000(ULVAC-RIKO) |  |  | 박수지 | 2017-03-16
239 | 10.1016/j.actamat.2011.10.059 |  | 2012 | 1.3 | 1.318703 | 1.303063 | 700 | SJP | JZhang | BXu | bxu@ysu.edu.cn | Fig. 5 | Li0.36Co4Sb12 | Li0.36Co4Sb12 | 1) ZTmax 기준 0.9%의 오차 수준, 전체 온도구간에서 ZT 기준 최대오차 3.4% 수준 | 1) 기존 ZT 데이터가 이상해서 재추출함 | 2022-04-25 19:38 | 2022-04-25 19:38 | redigitize | TRUE | TRUE |  | TRUE |  |  | TRUE | TRUE | TRUE | TRUE | TRUE | TRUE | TRUE | 1 | [12 empty] | N | TEP | N | O | X | X | SKD | SKD | LiCoSb | Li0.36Co4Sb12 | Bulk | PC |  |  |  |  | (cold press + high pressure synthesis + ground)x2 + ground + washed + SPS | ZEM-3 (Ulvac-Riko), TC-7000H (Ulvac-Riko) |  |  | 박수지 | 2017-03-16
240 | 10.1143/JJAP.47.7470 |  | 2008 | 1.05 | 1.04426 | 계산불가 | 850 | SJP | XZhao | LChen | cld@mail.sic.ac.cn | Fig. 5 | y=0.34, x=0.10 | Sr0.34Co4Sb11.9Ge0.1 | 논문에 열전도도-온도 데이터가 없음 |  | 2022-04-25 19:47 | 2022-04-25 19:47 | redigitize | FALSE | FALSE |  | ??? |  |  | FALSE | FALSE | TRUE | TRUE | TRUE | TRUE | FALSE | 0 | [12 empty] | N | TEP | N | O | X | X | SKD | SKD | SrCoSbGe | Sr0.34Co4Sb11.9Ge0.1 | Bulk | PC |  |  |  |  | heated + quenching + annealed + ground + SPS | four-probe method, LFA 427(Netzsch) |  |  | 박수지 | 2017-03-16
241 | 10.1021/ja8089334 |  | 2009 | 1.34 | 1.339058 | 1.327055 | 850 | SJP | WZhao | QZhang | zhangqj@whut.edu.cn | Figure 4 (d) | 0.14 0.23 | Ba0.14In0.23Co4Sb12 | ZTmax 기준 0.9%의 오차 수준 | 1) 기존 ZT 데이터가 이상해서 재추출함 | 2022-04-25 20:51 | 2022-04-25 20:51 | redigitize | TRUE | TRUE |  | TRUE |  |  | TRUE | TRUE | TRUE | TRUE | TRUE | TRUE | TRUE | 1 | [12 empty] | N | TEP | N | O | X | X | SKD | SKD | BaInCoSb | Ba0.14In0.23Co4Sb11.84 | Bulk | PC |  |  |  |  | heated + quenching + annealed + ground + SPS | ZEM-1(Sinkuriko), LFA 427(Netzsch) |  |  | 박수지 | 2017-03-15
242 | 10.1016/j.intermet.2012.08.005 |  | 2013 | 0.99 | 0.9876999 | 0.9813338 | 700 | SJP | LZhou | XShi | xshi@mail.sic.ac.cn | Fig. 6 | x=0.25, y=0.60 | Yb0.25La0.6Fe2.7Co1.3Sb12 | 1) ZTmax 기준 0.65%의 오차 수준, 2) 전체 온도구간에서 ZT 기준 최대오차 0.85% 수준 | 1) ZTmax가 약간 낮은 것 같아서 일단 재추출함 | 2022-04-26 12:41 | 2022-04-26 12:41 | redigitize | TRUE | TRUE |  | TRUE |  |  | TRUE | TRUE | TRUE | TRUE | TRUE | TRUE | TRUE | 1 | [12 empty] | P | TEP | P | O | X | X | SKD | SKD | YbLaFeCoSb | Yb0.25La0.60Fe2.7Co1.3Sb12 | Bulk | PC |  |  |  |  | heated + quenched + annealed + SPS | ZEM-3(ULVAC), LFA 427(Netzsch) |  |  | 박수지 | 2017-03-15
243 | 10.1016/j.spmi.2016.09.034 |  | 2017 | 2.73 | 2.7318 | 계산불가 | 474 | SJP | AAdam | AAdam | adam_phy@yahoo.com | Fig. 19 | D | Bi2(Te0.6Se0.4)3 | 1) 논문에 전자 열전도도 데이터만 있고, 전체 열전도도 데이터가 없음, 2) 기존 전기전도도, 제벡계수, ZT로 ZTmax에 해당하는 열전도도 계산결과 약 43 W/m K 이어야 함, 3) 기존 TEP 데이터 중 일부가 이상하지만, 전체 열전도도 데이터가 없어서 재추출 하지 않음 |  | 2022-04-26 15:39 | 2022-04-26 15:39 | redigitize | TRUE | FALSE |  | FALSE?? |  |  | TRUE | FALSE | TRUE | TRUE | TRUE | TRUE | FALSE | 0 | [12 empty] | N | TEP | N | O | X | X | Chalcogenide | Bi2Te3 | BiTeSe | Bi2Se1.2Te1.8 | Bulk | PC |  |  |  |  | bulk: melted + shaken, thin film: vacuum thermal evaporation technique | - |  |  | 박수지 | 2017-03-29
244 | 10.1063/1.4965865 |  | 2016 | 1.12 | 1.195192 | 1.190973 | 650 | SJP | ABali | RMallik | rcmallik@physics.iisc.ernet.in | FIG. 15 | PIN-3 | Pb0.998In0.003Te | ZTmax 기준 0.4%의 오차수준, 전체 온도영역에서 ZT의 최대오차가 3.6% 수준 | 이 샘플에 대한 ZTmax는 그래프에서 ~1.2 (at 670K) 정도인데, 논문의 초록에서는 773 K에서 1.12이고, 본문에서는 650 K에서 1 이상이라고 기술함 | 2022-04-26 18:38 | 2022-04-26 18:38 | redigitize | TRUE | TRUE |  | ?? |  |  | TRUE | TRUE | TRUE | TRUE | TRUE | TRUE | TRUE | 1 | [12 empty] | N | TEP | N | O | X | X | Chalcogenide | PbTe | PbTeIn | Pb0.998Te1.000In0.003 | Bulk | PC |  |  | HP |  | heated + quenching + annealed + quenching + grinding + hot pressing | - |  |  | 박수지 | 2017-03-29
245 | 10.1038/ncomms13828 |  | 2017 |  | 1.66678 | 1.61809 | 902 | SJP | ZChen | YPei | yanzhong@tongji.edu.cn | Figure 1d | 0.05:Ag | Pb0.95Sb0.03Se | 1) 논문에 ZTmax 값에 대한 언급이 없음, 2) TEP간 측정온도 차이가 커서 오차 크기를 판단하기 어려움, 3) ZTmax at 900 K 기준 2.4%의 오차 수준 | 1) total thermal conductivity 반영하여 ZT 값을 계산함 | 2022-05-03 15:35 | 2022-05-03 15:35 | redigitize | TRUE | TRUE | ?? | ?? |  |  | TRUE | TRUE | TRUE | TRUE | TRUE | TRUE | TRUE | 1 | [12 empty] | N | TEP | N | O | X | X | Chalcogenide | PbSe | PbSbSeAg | Pb0.95Sb0.033Se Ag | Bulk | PC |  |  | HP |  | melting + quenching + annealing + ground + hot pressing | LFA-457(Netzsch) |  |  | 박수지 | 2017-03-29
246 | 10.1016/j.scriptamat.2016.05.016 |  | 2016 | 1.5 | 1.464372 | 1.452914 | 723 | SJP | GDing | JSi | sjx@zjnu.cn | Fig. 4 (c) | x=0.02 | PbTeCd0.02 | 1) 논문의 ZTmax 값이 1.5 at 773 K인데, ZT 그래프에서 ZTmax는 723 K에서 존재함, 논문에서 잘못 언급한 듯함 | 1) ZTmax 기준 6.6%의 오차 수준이어서 재추출함 | 2022-05-03 17:43 | 2022-05-03 17:43 | redigitize | TRUE | TRUE |  | TRUE |  |  | TRUE | TRUE | TRUE | TRUE | TRUE | TRUE | TRUE | 1 | [12 empty] | N | TEP | N | O | X | X | Chalcogenide | PbTe | PbTeCd | PbTeCd0.02 | Bulk | PC | Melt-Spinning |  | HP |  | Melt spinning + rapid induction hot pressing | LFA-427(Netzsch) |  |  | 박수지 | 2017-03-30
247 | 10.1016/j.jallcom.2016.08.033 |  | 2016 | 1.3 | 1.286364 | 1.185926 | 348.15 | SJP | SJo | JSon | jsson@unist.ac.kr | Fig. 7 (f) | BST:Te | Bi0.4Sb1.6Te2.0 with Te^(2-)_(n) | 1) TEP 데이터를 전부 재추출 하였으나 그래프 ZT와 계산 ZT의 오차가 7.8%에서 12.3%임, 2) 각 TEP 그래프에서 에러바가 있는데, 어떤 값을 썼는지에 따라 ZT값의 차이가 있을지도 모르겠다는 생각이 들었음 | 그래프 ZT와 계산 ZT 사이의 오차가 커서 재추출함 | 2022-05-03 19:27 | 2022-05-03 19:27 | redigitize | TRUE | TRUE |  | ??? |  |  | TRUE | TRUE | TRUE | TRUE | TRUE | TRUE | TRUE | 1 | [12 empty] | P | TEP | P | O | X | X | Chalcogenide | Bi2Te3 | BiSbTe | Bi0.4Sb1.6Te3.0 + (Te n)2- | Bulk, Film | PC |  |  | SPS |  | Ball-milling + added (Te n)2- polyanion solution +drop-cast + dried + annealing + SPS | ZEM-3(Ulvac-Riko), LFA 447(Netzsch) |  |  | 박수지 | 2017-04-04
248 | 10.3938/jkps.69.1314 |  | 2016 | 0.875 | 0.8725895 | 0.8752305 | 373 | SJP | SJoo | SJoo | sj_joo@keri.re.kr | Fig. 11 | 1.5 vol.% | Bi2Te2.7Se0.3-1.5 vol% MgO nanocomposite sample | ZTmax 기준 0.3%의 오차 수준 | 그래프 ZT와 계산 ZT 사이의 오차가 커서 재추출함 | 2022-05-03 20:20 | 2022-05-03 20:20 | redigitize | TRUE | TRUE |  | TRUE |  |  | TRUE | TRUE | TRUE | TRUE | TRUE | TRUE | TRUE | 1 | [12 empty] | N | TEP | N | O | X | X | Chalcogenide | Bi2Te3 | BiTeSeMgO | Bi2Te2.7Se0.3 1.5vol%MgO | Bulk | PC |  |  | PAS |  | heated + quenched + added MgO + crushed + PAS | ZEM-3 system (Ulvac-Riko, Inc.), LFA-447(Netzsch,Inc.) |  |  | 박수지 | 2017-04-04
249 | 10.1063/1.4941757 |  | 2016 | 1.6 | 1.578566 | 1.569517 | 488 | SJP | YLi | XQin | xyqin@issp.ac.cn | FIG. 4 (d) | 0.3vol.% | 0.3vol.%(Cu2Se)/Bi0.4Sb1.6Te3 | 전 온도구간에서 ZT값 기준 0.6% 미만의 에러 수준 | 기존 그래프 ZT값이 조금 이상한 것 같아서 재추출 함 | 2022-05-03 12:18 | 2022-05-03 12:18 | redigitize | TRUE | TRUE |  | TRUE |  |  | TRUE | TRUE | TRUE | TRUE | TRUE | TRUE | TRUE | 1 | [12 empty] | P | TEP | P | O | X | X | Chalcogenide | Bi2Te3 | BiSbTeCuSe | Bi0.4Sb1.6Te3 0.3vol%Cu2Se | Bulk | PC |  |  |  |  | - | - |  |  | 박수지 | 2017-04-05
250 | 10.1039/c6ra24107g |  | 2016 | 1.37 | 1.374136 | 1.373407 | 496 | SJP | YLi | XQin | xyqin@issp.ac.cn | Fig. 6 (c) | 0.2 vol.% | 0.2vol.%(Cu2O)/Bi0.4Sb1.6Te3 | 전 온도구간에서 ZT값 기준 1.1% 미만의 에러 수준 | 온도 오차가 상대적으로 커서 TEP 데이터를 재주출 함 | 2022-05-03 19:27 | 2022-05-03 19:27 | redigitize | TRUE | TRUE |  | TRUE |  |  | TRUE | TRUE | TRUE | TRUE | TRUE | TRUE | TRUE | 1 | [12 empty] | P | TEP | P | O | X | X | Chalcogenide | Bi2Te3 | BiSbTeCuO | Bi0.4Sb1.6Te3 0.2vol%CuO | Bulk | PC |  |  | HP |  | heated + grinded + mixed(CuO, Bi0.4Sb1.6Te3) + ball mill + hot-pressing | ZEM-3(ULVAC), LFA-457(Netzsch) |  |  | 박수지 | 2017-04-05
251 | 10.1039/c2jm31919e |  | 2012 | 1.3 | 1.308382 | 1.311995 | 760 | SJP | WLiu | XTang | tangxf@whut.edu.cn | Fig. 9 | y=0.015, Ref. [14] | Mg2.16(Si0.4Sn0.6)0.985Sb0.015 | 전 온도구간에서 ZT값 기준 1.6% 미만의 에러 수준 | 1) 초록, 본론, 결론에서 ZTmax일 때의 온도 표기가 잘못되어 있음 | 2022-05-10 14:10 | 2022-05-10 14:10 | redigitize | TRUE | TRUE |  | TRUE |  |  | TRUE | TRUE | TRUE | TRUE | TRUE | TRUE | TRUE | 1 | [12 empty] | N | TEP | N | O | X | X | Silicide | Mg2Si | MgSiSnSb | Mg2.16(Si0.4Sn0.6)0.975Sb0.025 | Bulk | PC |  |  | SPS |  | (hand milling + cold pressing)x2 + SPS | ZEM-1(Ulvac Sinku-Riko), LFA457(Netzsch) |  |  | 임혜진 | 2017-03-30
252 | 10.1016/j.actamat.2016.11.049 |  | 2017 | 1 | 0.9834532 | 0.9843888 | 873 | SJP | YZhou | YPei | peiyanling@buaa.edu.cn | Fig. 5 | CuSn7InTe9 | CuSn7InTe9 | 전 온도구간에서 ZT값 기준 0.42% 미만의 에러 수준 | 온도 오차가 상대적으로 커서 TEP 데이터를 재주출 함 | 2022-05-10 16:08 | 2022-05-10 16:08 | redigitize | TRUE | TRUE |  | TRUE |  |  | TRUE | TRUE | TRUE | TRUE | TRUE | TRUE | TRUE | 1 | [12 empty] | P | TEP | P | O | X | X | Chalcogenide | SnTe | CuSnInTe | CuSn7InTe9 | Bulk | PC |  |  | SPS |  | heating + crushing + SPS | ZEM-3(Ulvac Riko), LFA-457(Netzsch) |  |  | 임혜진 | 2017-03-30
253 | 10.1039/C6TA09189J |  | 2016 | 1.1 | 1.1149 | 1.11671 | 623 | SJP | CZhou | ZShi | zhongqishi@mail.xjtu.edu.cn | Figure 5 (d) | PbTe0.66Se0.33 NWs | PbTe0.66Se0.33 nanowires | 1) TEP 간 측정온도 차이가 있어서 정밀하지 않지만, 대략 전 온도구간에서 ZT값 기준 1.8% 미만의 에러 수준 | 초록에는 643 K에서 ZTmax = 1.1 이라고 되어 있으나 ZT 데이터에는 623 K에서 ZTmax = ~1.1임 | 2022-05-13 22:39 | 2022-05-13 22:39 | redigitize | TRUE | TRUE |  | TRUE |  |  | TRUE | TRUE | TRUE | TRUE | TRUE | TRUE | TRUE | 1 | [12 empty] | N | TEP | N | O | X | X | Chalcogenide | PbTe | PbTeSe | PbTe0.66Se0.33 | Bulk | PC |  |  | SPS |  | solvothermal method + SPS | LSR-3(Linesis), LFA457(NETZSCH) |  |  | 임혜진 | 2017-03-30
254 | 10.1038/ncomms13901 |  | 2017 | 1.65 | 1.651816 | 1.650558 | 725 | SJP | JZhang | BIversen | bo@chem.au.dk | Figure 1 a | x=0.04 | Mg3Sb1.48Bi0.48Te0.04 | 전 온도구간에서 ZT값 기준 0.26% 미만의 에러 수준 |  | 2022-05-13 22:19 | 2022-05-13 22:19 | redigitize | TRUE | TRUE |  | TRUE |  |  | TRUE | TRUE | TRUE | TRUE | TRUE | TRUE | TRUE | 1 | [12 empty] | N | TEP | N | O | X | X | Zintl | Mg3Sb2 | MgSbBiTe | Mg3Sb1.48Bi0.48Te0.04 | Bulk | PC |  |  | SPS |  | melting + SPS | ZEM-3(ULVAC), LFA457(Netzsch) |  |  | 임혜진 | 2017-03-30
255 | 10.1002/adma.201605140 |  | 2017 |  | 1.015744 | 1.015698 | 562.9336 | SJP | BXu | JBahk | bahkjg@uc.edu | Figure 4 e | 0.010Pb | Bi0.7Sb1.3Te3 with 1% Pb nanocomposite | 전 온도구간에서 ZT값 기준 0.16% 미만의 에러 수준 | 논문에 ZTmax 값 및 온도 표기가 없고, 1.02보다 크다는 언급만 있음 | 2022-05-13 21:41 | 2022-05-13 21:41 | redigitize | TRUE | TRUE |  | TRUE |  |  | TRUE | TRUE | TRUE | TRUE | TRUE | TRUE | TRUE | 1 | [12 empty] | P | TEP | P | O | X | X | Chalcogenide | Bi2Te3 | BiSbTe Pb | Bi0.7Sb1.3Te3 + 0.01at%Pb | Bulk | PC |  |  | SPS |  | three-step solution-phase synthesis + SPS | laser flash method |  |  | 임혜진 | 2017-03-30
256 | 10.1007/s11664-016-4953-z |  | 2016 | 0.87 | 0.8675119 | 0.867314 | 500 | SJP | DXie | JXu | xujingtao@nimte.ac.cn | Fig. 5 | x=1 | Bi0.48Sb1.52Te3 with 1 wt.% Cu | 전 온도구간에서 ZT값 기준 0.33% 미만의 에러 수준 |  | 2022-05-13 21:15 | 2022-05-13 21:15 | redigitize | TRUE | TRUE |  | TRUE |  |  | TRUE | TRUE | TRUE | TRUE | TRUE | TRUE | TRUE | 1 | [12 empty] | P | TEP | P | O | X | X | Chalcogenide | Bi2Te3 | BiSbTe Cu | Bi0.48Sb1.52Te3 1wt%Cu | Bulk | PC |  |  | SPS |  | heating + ground + SPS | ZEM-3(ULVAC), LFA-457(NETZSCH) |  |  | 임혜진 | 2017-03-23
257 | 10.1039/c6ee02674e |  | 2016 | 1 | 0.9929825 | 0.9827465 | 800 | SJP | SWang | JYang | jihuiy@uw.edu | Figure 7 (a) | x=1.0, y=0.02 | BiSbTe3 with 2 at.% I | 1) 그림 해상도가 낮음, 2) 전 온도구간에서 ZT값 기준 1.1% 미만의 에러 수준 |  | 2022-05-13 20:25 | 2022-05-13 20:25 | redigitize | TRUE | TRUE |  | TRUE |  |  | TRUE | TRUE | TRUE | TRUE | TRUE | TRUE | TRUE | 1 | [12 empty] | N | TEP | N | O | X | X | Chalcogenide | Bi2Te3 | BiSbSe I | BiSbSe2.94I0.06 | Bulk | PC |  |  | SPS |  | heating + annealing + SPS | ZEM-3(Ulvac Riko), LFA-457(Netzsch) |  |  | 임혜진 | 2017-03-23
258 | 10.1016/j.jallcom.2017.02.181 |  | 2017 |  | 1.014229 | 1.014209 | 323.15 | SJP | SSeo | MOh | mwoh@hanbat.ac.kr | Figure 4 (g) | H2-annealed at 400 oC | Bi0.5Sb1.5Te3 with H2 annealing at 400 oC | 전 온도구간에서 ZT값 기준 0.16% 미만의 에러 수준 | 1) 논문에 ZTmax 값에 대한 언급이 없고, 단순히 1보다 크다는 언급만 있음, 2) ZTmax의 절대온도 수정 | 2022-05-13 19:24 | 2022-05-13 19:24 | redigitize | TRUE | TRUE |  | TRUE |  |  | TRUE | TRUE | TRUE | TRUE | TRUE | TRUE | TRUE | 1 | [12 empty] | P | TEP | P | O | X | X | Chalcogenide | Bi2Te3 | BiSbTe | Bi0.5Sb1.5Te3 | Bulk | PC |  |  | SPS |  | ball milling + SPS | ZEM-3(ULVAC), LFA-447(Netzsch) |  |  | 임혜진 | 2017-03-23
259 | 10.1021/jacs.6b09568 |  | 2016 | 1.3 | 1.280605 | 1.286264 | 873 | SJP | YPei | LZhao | zhaolidong@buaa.edu.cn | Figure 6 (d) | 6.4E19 | 3% BiCl3-doped K2Bi8Se13 | 전 온도구간에서 ZT값 기준 0.45% 미만의 에러 수준 |  | 2022-05-13 18:45 | 2022-05-13 18:45 | redigitize | TRUE | TRUE |  | TRUE |  |  | TRUE | TRUE | TRUE | TRUE | TRUE | TRUE | TRUE | 1 | [12 empty] | N | TEP | N | O | X | X | Chalcogenide | KBiSe | KBiSe | K2Bi8Se13 | - | - |  |  |  |  | - | - |  |  | 임혜진 | 2017-03-23
260 | 10.1021/jacs.6b09222 |  | 2016 | 1.14 | 1.134084 | 1.129876 | 350 | SJP | KPark | IChung | inchung@snu.ac.kr | Figure 8 f | bulk KBT | bulk K0.06Bi2Te3.18 | 전 온도구간에서 ZT값 기준 0.95% 미만의 에러 수준 | 1) 기존 논문 ZT 및 온도 값이 잘못 입력되어서 수정함 | 2022-05-13 16:53 | 2022-05-13 16:53 | redigitize | TRUE | TRUE |  | TRUE |  |  | TRUE | TRUE | TRUE | TRUE | TRUE | TRUE | TRUE | 1 | [12 empty] | N | TEP | N | O | X | X | Chalcogenide | Bi2Te3 | BiTe K | K0.06Bi2Te3.18 | Bulk | PC |  |  | SPS |  | Synthesis of Bi2Te3 nanotubes and Bulk powder + SPS | ZEM-3(ULVAC-RIKO), LFA457(Netzsch) |  |  | 임혜진 | 2017-03-23
261 | 10.3938/jkps.69.811 |  | 2016 | 0.75 | 0.7512563 | 0.7520249 | 300 | SJP | SMoon | KLee | khlee2014@kangwon.ac.kr | Fig. 3 (b) | CBTS45 | Cu0.008Bi2Te2.7Se0.3 sintered under 45 MPa | 전 온도구간에서 ZT값 기준 0.11% 미만의 에러 수준 |  | 2022-05-13 15:35 | 2022-05-13 15:35 | redigitize | TRUE | TRUE |  | TRUE |  |  | TRUE | TRUE | TRUE | TRUE | TRUE | TRUE | TRUE | 1 | [12 empty] | N | TEP | N | O | X | X | Chalcogenide | Bi2Te3 | BiTeSe Cu | Cu0.008Bi2Te2.7Se0.3 | Bulk | PC |  |  | SPS |  | heating + high energy ball mill + SPS | ZEM-3(ULVAC), TC-9000(ULVAC) | 0.156 | perpendicular to the press direction | 임혜진 | 2017-03-23
262 | 10.1016/j.physb.2005.03.022 |  | 2005 |  | 0.9297244 | 0.9257444 | 623.15 | SJP | YGelbstein | MDariel | dariel@bgumail.bgu.ac.il | Fig. 9 | 9.104e-3mol%PbI2 | 9.104 x 10^(-3) mol% PbI2-doped n-ytpe PbTe | 전 온도구간에서 ZT값 기준 0.71% 미만의 에러 수준 | 1) 논문에 ZT 데이터가 아니라 Z 데이터만 보고되어 있고, 단위가 [10^3/K]라서 환산하여 ZT 값을 구했음, 2) ZTmax에 대한 언급이 없음 | 2022-05-13 12:29 | 2022-05-13 12:29 | redigitize | TRUE | TRUE |  | TRUE |  |  | TRUE | TRUE | TRUE | TRUE | TRUE | TRUE | TRUE | 1 | [12 empty] | P | TEP | P | O | X | X | Chalcogenide | PbTe | PbTe In | PbTe + In0.1at% | Bulk | PC |  |  |  |  | heating + sintering | the ‘‘four-probe’’ method |  |  | 임혜진 | 2017-03-20
263 | 10.1007/s11664-009-1037-3 |  | 2010 | 1.1 | 1.086838 |  | 773 | SJP | TZhu | TZhu | zhutj@zju.edu.cn | Fig. 8 | x = 0.0075 | Mg2Si0.3925Sn0.6Sb0.0075 | 1) 논문에 전기전도도, 제벡계수 데이터가 없음, 2) supplement도 없음, 3) 그래서 TEP로부터 ZT를 계산할 수 없음 | 1) ZTmax 온도가 잘못 되어서 수정함, 2) ZT와 열전도도만 재추출함 | 2022-05-13 11:03 | 2022-05-13 11:03 | redigitize | TRUE | FALSE |  | ??? |  |  | TRUE | FALSE | TRUE | TRUE | TRUE | TRUE | FALSE | 0 | [13 empty] | K, ZT |  | O | X | X | Silicide | Mg2Si | MgSiSn | Mg2Si0.3925Sn0.6Sb0.0075 | Bulk | PC |  |  | HP |  | melting + ball mill + hot pressing | measured on a computer-aided apparatus using a direct current (dc) four-probe method, LFA457(Netzsch) |  |  | 임혜진 | 2017-03-20
264 | 10.1109/ICT.2007.4569410 |  | 2007 | 1.3 | 1.310458 | 1.297463 | 298.15 | SJP | TZhu | TZhu | zhutj@zju.edu.cn | Figure 2 (d) | Nanosized | bulk nanostructured (Bi,Sb)2Te3 ternary compound | 전 온도구간에서 ZT값 기준 1.66% 미만의 에러 수준 | 1) 논문에서 ZTmax의 온도는 room temperature로 표현되어 있음 | 2022-05-13 10:51 | 2022-05-13 10:51 | redigitize | TRUE | TRUE |  | TRUE |  |  | TRUE | TRUE | TRUE | TRUE | TRUE | TRUE | TRUE | 1 | [12 empty] | N | TEP | N | O | X | X | Chalcogenide | Bi2Te3 | BiSbTe GeTe | BiSbTe + GeTe(nano) | Bulk | PC |  |  |  |  | (Bi,Sb)2Te3(by hydrothermal synthesis) + heating in GeTe | measured on a computer assisted device, LFA457(Netsch) |  |  | 임혜진 | 2017-03-20
265 | 10.1109/ICT.1997.667089 |  | 1997 |  | 0.7162442 | 0.7245334 | 573.15 | SJP | JChoi | TOh | ohts@wow.hongik.ac.kr | Fig. 4 (d) | x = 0.15 | (Pb0.9Ge0.1) hot-pressed at 650 oC | 그림이 정밀하지 않아서 30oC, 50oC에서의 ZT의 오차가 각각 9.7%, 4.4%이지만, 나머지 온도 구간에서는 ZT의 오차수준이 1.57% 미만임 | 1) 논문에서 Z 데이터만 보고되어 있는데, 기존 데이터는 ZT로 환산하지 않은 듯? 2) 기존 max Z의 온도가 잘못되어 수정함, 3) 논문에는 ZTmax에 대한 언급이 없음 | 2022-05-12 21:22 | 2022-05-12 21:22 | redigitize | TRUE | TRUE |  | TRUE |  |  | TRUE | TRUE | TRUE | TRUE | TRUE | TRUE | TRUE | 1 | [12 empty] | N | TEP | N | O | X | X | Chalcogenide | GeTe | PbGeTe Bi | 0.3wt%Bi + Pb0.9Ge0.1Te | Bulk | PC |  |  | HP |  | melting + ground + hot pressing | - |  |  | 임혜진 | 2017-02-24
266 | 10.1109/ICT.1997.667089 |  | 1997 |  | 0.5916925 | 0.586396 | 373.15 | SJP | JChoi | TOh | ohts@wow.hongik.ac.kr | Fig. 4 (d) | x = 0.15 | (Pb0.85Ge0.15) hot-pressed at 750 oC | 전 온도구간에서 ZT값 기준 1.36% 미만의 에러 수준 | 1) 논문에서 Z 데이터만 보고되어 있는데, 기존 데이터는 ZT로 환산하지 않은 듯? 2) 기존 max Z의 온도가 잘못되어 수정함, 3) 논문에는 ZTmax에 대한 언급이 없음 | 2022-05-12 20:18 | 2022-05-12 20:18 | redigitize | TRUE | TRUE |  | TRUE |  |  | TRUE | TRUE | TRUE | TRUE | TRUE | TRUE | TRUE | 1 | [12 empty] | N | TEP | N | O | X | X | Chalcogenide | GeTe | PbGeTe Bi | 0.3wt%Bi + Pb0.85Ge0.15Te | Bulk | PC |  |  | HP |  | melting + ground + hot pressing | - |  |  | 임혜진 | 2017-02-24
267 | 10.1016/S0925-8388(02)01114-3 |  | 2003 | 0.86 | 0.8601399 | 0.8592261 | 590 | SJP | SYamanaka | KKurosaki | kurosaki@nucl.eng.osaka-u.ac.jp | Fig. 6 | hot-pressed Tl9BiTe6 | hot-pressed Tl9BiTe6 | 전 온도구간에서 ZT값 기준 1.06% 미만의 에러 수준 |  | 2022-05-12 18:59 | 2022-05-12 18:59 | redigitize | TRUE | TRUE |  | TRUE |  |  | TRUE | TRUE | TRUE | TRUE | TRUE | TRUE | TRUE | 1 | [12 empty] | P | TEP | P | O | X | X | Chalcogenide | Tl9BiTe6 | TlBiTe | Tl9BiTe6 | Bulk | PC |  |  | HP |  | melting + hot pressing | ZEM-1(ULVAC), TC-7000(ULVAC) |  |  | 임혜진 | 2017-02-24
268 | 10.1088/0957-4484/19/24/245707 |  | 2008 | 1.53 | 1.530923 | 1.560796 | 720 | SJP | SYang | TZhu | zhutj@zju.edu.cn | Figure 3 (a) | TAGS-75 | (GeTe)75(AgSbTe2)25 | ZTmax 기준 -1.95%의 에러 수준 |  | 2022-05-11 21:04 | 2022-05-11 21:04 | redigitize | TRUE | TRUE |  | TRUE |  |  | TRUE | TRUE | TRUE | TRUE | TRUE | TRUE | TRUE | 1 | [12 empty] | P | TEP | P | O | X | X | Chalcogenide | GeTe | GeTeAgSbTe | (GeTe)75(AgSbTe2)25 | Bulk | PC |  |  | HP |  | melting + hot pressing | ZEM-2(Ulvac), LFA457(Netzsch) |  |  | 임혜진 | 2017-02-24
269 | 10.1007/s11664-009-0993-y |  | 2010 | 1.51 | 1.50098 | 1.493208 | 730 | SJP | SYang | XZhao | zhaoxb@zju.edu.cn | Fig. 3 | y=1.2 | (GeTe)80(Ag1.2Sb0.8Te1.8)20 | 1) TEP 데이터에 따라 측정온도가 달라서 정확하지는 않지만, ZTmax 기준 0.46%의 에러 수준 |  | 2022-05-11 20:29 | 2022-05-11 20:29 | redigitize | TRUE | TRUE |  | TRUE |  |  | TRUE | TRUE | TRUE | TRUE | TRUE | TRUE | TRUE | 1 | [12 empty] | P | TEP | P | O | X | X | Chalcogenide | GeTe | GeTeAgSbTe | (GeTe)80(Ag1.2Sb0.8Te1.8)20 | Bulk | PC |  |  | HP |  | melting + hot pressing | direct-current (DC) four-probe method, LFA457(Netzsch) |  |  | 임혜진 | 2017-02-24
270 | 10.1007/s11664-009-0779-2 |  | 2009 | 0.3 | 0.3001847 | 0.3099309 | 310 | SJP | SZhang | XZhao | zhaoxb@zju.edu.cn | Fig. 7 | Ar | (AgSbTe2)15(GeTe)85 ball-milled at Ar atmosphere | ZTmax 기준 3.2%의 에러 수준 |  | 2022-05-11 18:53 | 2022-05-11 18:53 | redigitize | TRUE | TRUE |  | TRUE |  |  | TRUE | TRUE | TRUE | TRUE | TRUE | TRUE | TRUE | 1 | [12 empty] | P | TEP | P | O | X | X | Chalcogenide | GeTe | GeTeAgSbTe | (GeTe)85(AgSbTe2)15 | Bulk | PC |  |  | SPS |  | melting + ball milling + SPS | using the four-probe technique, using a steady-state method, |  |  | 임혜진 | 2017-02-24
271 | 10.1021/ja7110652 |  | 2008 | 1.5 |  | 1.39 | 700 | BR |  | Jing-Feng Li | jingfeng@mail.tsinghua.edu.cn | Figure 3(d) | annealing for 30 days | Ag0.8Pb22.5SbTe20 | ZT, TEP-ZT 차이 큼 |  |  | 2022-04-13 11:39 | edgecheck | TRUE | TRUE |  | FALSE |  |  | TRUE | TRUE | TRUE | FALSE | TRUE | TRUE | FALSE | 0 | [12 empty] | P | TEP | N | O | X | X | Chalcogenide | PbTe | AgPbSbTe | Ag0.8Pb22.5SbTe20 | Bulk | PC |  |  | SPS |  | MA + SPS + annealing | ZEM-2, LFA427(NETZSCH) |  |  | 임혜진 | 2017-02-24
272 | 10.1109/ICT.2003.1287500 |  | 2003 | 0.6 |  | 0.57 | 338 | BR | Marlow | JW Sharp | jsharp@marlow.com | Figure 3 | TAGS: (GeTe)3(Ag0.8Sb1.2Te.2.2)1 |  |  |  |  | 2022-04-13 11:39 | edgecheck | TRUE | TRUE |  |  |  |  | TRUE | TRUE | TRUE | TRUE | TRUE | TRUE | TRUE | 1 | [12 empty] | P | TEP | P | O | X | X | Chalcogenide | GeTe | GeTeAgSbTe | (GeTe)8(Ag0.8Sb1.2Te2.2)2 | Bulk | PC |  |  | HP |  | melting + hot pressing | - |  | perpendicular to the pressing axis | 임혜진 | 2017-02-24
273 | 10.1016/j.jssc.2009.05.024 |  | 2009 | 1.36 |  | 1.38 | 700 | BR | GM | JR Salvador | james.salvador@gm.cm | Figure 5 | TAGS-85 |  | 저온 데이터 누락 재추출 | 저온 데이터 투락 | 2022-04-13 10:56 | 2022-04-13 | redigitize | TRUE | TRUE |  |  |  |  | TRUE | TRUE | TRUE | TRUE | TRUE | TRUE | TRUE | 1 | [12 empty] | P | TEP | P | O | X | X | Chalcogenide | GeTe | AgSbTe GeTe | (AgSbTe2)0.15(GeTe)0.85 | Bulk | PC |  |  | SPS |  | melting + soaking + ground + SPS | ZEM-2(Ulvac), FL5000(Anter) |  |  | 임혜진 | 2017-02-23
274 | 10.1021/ja0647811 |  | 2006 | 1.2 |  |  | 650 | BR | Poudeu | MG Kanatzidis | m-kanatzidis@northwestern.edu | Figure 9 | x = 7 | Pb9.6Sb0.2Te10-xSex |  | 열전도도 없음 |  | 2022-04-13 12:01 | edgecheck | TRUE | FALSE |  |  |  |  | TRUE | FALSE | TRUE | TRUE | TRUE | TRUE | FALSE | 0 | [12 empty] | N | σ, α, ZT | N | O | X | X | Chalcogenide | PbTe | PbSbTeSe | Pb9.6Sb0.2Te3Se7 | Bulk | PC |  |  |  |  | heating | Flashline 5000 (Anter Corporation), |  |  | 임혜진 | 2017-02-23
275 | 10.1002/adfm.201001307 |  | 2011 | 1.5 |  | 1.5 | 700 | BR |  | EM Levin | levin@iastate.edu | Figure 6 | TAGS-85+1%Ce |  |  |  |  | 2022-04-13 11:03 | edgecheck | TRUE | TRUE |  |  |  |  | TRUE | TRUE | TRUE | TRUE | TRUE | TRUE | TRUE | 1 | [12 empty] | P | TEP | P | O | X | X | Chalcogenide | GeTe | AgSbGeTeCe | Ag6.52Sb6.52Ge36.96Te49.00Ce1.00 | Bulk | PC |  |  |  |  | heating | using the laser flash diffusivity method, |  |  | 임혜진 | 2017-02-23
276 | 10.1016/j.jallcom.2004.01.018 |  | 2004 | 0.87 |  | 0.87 | 715 | BR |  | Ken Kurosaki | kurosaki@nucl.eng.osaka-u.ac.jp | Figure 7 | Hot pressed TlSbTe2 |  | BR: std0.5%, Ihm: std0.9% |  | 2022-04-13 10:56 | 2022-04-13 10:56 | redigitize | TRUE | TRUE |  |  |  |  | TRUE | TRUE | TRUE | TRUE | TRUE | TRUE | TRUE | 1 | [12 empty] | P | TEP | P | O | X | X | Chalcogenide | ABQ2 | TlSbTe | TlSbTe2 | Bulk | PC |  |  | HP |  | melting + hot pressing | ZEM-1(ULVAC), TC-7000(ULVAC) |  |  | 임혜진 | 2017-02-23
277 | 10.1016/j.physb.2007.02.067 | [6 empty] | BR |  |  |  | Figure 11 | 0.03% In |  | #143, 277중복. 277데이터 삭제 |  |  | 2022-04-13 10:39 |  | TRUE | empty | FALSE |  |  |  | TRUE | FALSE | FALSE | TRUE | TRUE | TRUE | FALSE | 0 | [12 empty] | P | TEP | P | O | X | X | Chalcogenide | PbTe | PbSnTe In | PbSnTe In0.03at% | Bulk | PC |  |  |  |  | sealing + melting + cold compaction at 766MPa + sintering + annealing |  |  |  | 임혜진 | 2017-02-22
278 | 10.1016/S0925-8388(02)00917-9 |  | 2003 | 0.0056 |  | 0.004 | 950 | BR |  | Ken Kurosaki | kurosaki@nucl.eng.osaka-u.ac.jp | Figure 5 | Sm2CuO4 |  | poor resolution owing to log plot |  | 2022-04-13 12:34 | 2022-04-13 12:34 | redigitize | TRUE | TRUE |  |  |  |  | TRUE | TRUE | TRUE | TRUE | TRUE | TRUE | TRUE | 1 | [12 empty] | N | TEP | N | O | X | X | Oxide | SmCuO4 | SmCuO | Sm2CuO4 | Bulk | PC |  |  |  |  | mixing + heating | ZEM-1(ULVAC), TC-7000(ULVAC) |  |  | 임혜진 | 2017-02-22
279 | 10.1016/j.jallcom.2007.01.015 |  | 2008 | 1.04 |  | 1.03 | 423 | BR |  | Jing-Feng Li | jingfeng@mail.tsinghua.edu.cn | Figure 7 | 0.1vol% SiC in Bi2Te3 | 0.1vol% SiC in Bi2Te3 |  |  |  | 2022-04-13 00:18 | edgecheck | TRUE | TRUE |  |  |  |  | TRUE | TRUE | TRUE | TRUE | TRUE | TRUE | TRUE | 1 | [12 empty] | N | TEP | N | O | X | X | Chalcogenide | Bi2Te3 | BiTe SiC | Bi2Te3 0.1vol%SiC | Bulk | PC |  |  | SPS |  | mechanical alloying + ball milling + SPS | ZEM-2(Ulvac-Riko), LFA427(NETZSCH) |  |  | 임혜진 | 2017-01-16
280 | 10.1063/1.2172705 |  | 2006 | 0.9 |  | 0.91 | 850 | BR |  | Lidong Chen | cld@mail.sic.ac.cn | Figure 6 | y = 0.28 (SryCo4Sb12) | y = 0.28 (SryCo4Sb12) |  |  |  | 2022-04-13 00:14 | edgecheck | TRUE | TRUE |  |  |  |  | TRUE | TRUE | TRUE | TRUE | TRUE | TRUE | TRUE | 1 | [12 empty] | N | TEP | N | O | X | X | SKD | SKD | SrCoSb | Sr0.28Co4Sb12 | Bulk | PC |  |  | SPS |  | heating + annealing + ground + SPS | LFA457(Netzsch), four-probe method |  |  | 임혜진 | 2017-01-16
281 | 10.1016/j.actamat.2009.02.026 |  | 2009 | 1 |  | 1.05 | 1073 | BR |  | Tie-Jun Zhu | zhutj@zju.edu.cn | Figure 8 | LM-SPSed Hf0.6Zr0.4NiSn0.98Sb0.02 |  |  |  | 2022-04-13 00:10 | 2022-04-13 00:10 | redigitize | TRUE | TRUE |  |  |  |  | TRUE | TRUE | TRUE | TRUE | TRUE | TRUE | TRUE | 1 | [12 empty] | N | TEP | N | O | X | X | HH | HfNiSn | HfZrNiSnSb | Hf0.6Zr0.4NiSn0.98Sb0.02 | Bulk | PC |  |  | SPS |  | levitation melting + SPS | ZEM-2(ULVAC-RIKO), LFA457(Netzsch) |  |  | 임혜진 | 2017-01-16
282 | 10.1016/j.actamat.2010.03.025 |  | 2010 | 1.45 |  | 1.47 | 850 | BR |  | Lidong Chen | cld@mail.sic.ac.cn | Figure 8 | x=0.26, y=0.2 | YbxCo4Sb12/yGaSb |  |  |  | 2022-04-12 11:44 | edgecheck | TRUE | TRUE |  |  |  |  | TRUE | TRUE | TRUE | TRUE | TRUE | TRUE | TRUE | 1 | [12 empty] | N | TEP | N | O | X | X | SKD | SKD | YbCoSb GaSb | Yb0.26Co4Sb12 / 0.2GaSb | Bulk | PC |  |  | SPS |  | melting + annealing + ground + SPS | ZEM-3(ULVAC-RIKO), LFA427(Netzsch) |  |  | 임혜진 | 2017-01-13
283 | 10.1063/1.3027060 |  | 2008 | 1.3 |  | 1.31 | 1173 | BR |  | Zhifeng Ren | renzh@bc.edu | Figure 3(d) | Nano Sample-1 |  |  |  |  | 2022-04-12 11:05 | edgecheck | TRUE | TRUE |  |  |  |  | TRUE | TRUE | TRUE | TRUE | TRUE | TRUE | TRUE | 1 | [12 empty] | N | TEP | N | O | X | X | Si | SiGe | SiGe | SiGe nanopowder | Bulk | PC |  |  | HP |  | ball milling + hot pressing | ZEM-3(ULVAC), LFA457(Netzsch) |  |  | 임혜진 | 2017-01-12
284 | 10.1002/adfm.200800298 |  | 2008 | 1.3 |  | 1.25 | 1223 | BR |  | GJ Snyder | jsnyder@caltech.edu | Figure 6 | x=0.8 | Yb14Mn1-xAlxSb11 | ZT영역대비, TEP영역이 작음… |  |  | 2022-04-12 11:33 | redigitize | TRUE | TRUE |  |  |  |  | TRUE | TRUE | TRUE | TRUE | TRUE | TRUE | TRUE | 1 | [12 empty] | P | TEP | P | O | X | X | SKD | SKD | YbMnAlSb | Yb14Mn0.2Al0.8Sb11 | Bulk | PC |  |  | HP |  | heating + ground + hot pressing | LFA457(Netzsch) |  |  | 임혜진 | 2017-01-12
285 | 10.1126/science.287.5455.1024 |  | 2000 | 0.8 |  | 0.68 | 225 | BR |  | MG Kanatzidis |  | Figure 3 | 0.05 mol% SbI3-doped single-crystal CsBi4Te, parallel to b-axis (along needle direction) | 0.05 mol% SbI3-doped single-crystal CsBi4Te, parallel to b-axis (along needle direction) |  | ZT, TEP-ZT 불일치, 다시 땄는데도 불일치 |  | 2022-04-12 09:05 | redigitize | TRUE | TRUE |  | FALSE |  |  | TRUE | TRUE | TRUE | FALSE | TRUE | TRUE | FALSE | 0 | [12 empty] | N | TEP | N | O | X | X | Chalcogenide | CsBi4Te6 | CsBiTe SbI | CsBi4Te6 0.05mol%SbI3 | Bulk | SC |  |  |  |  | - | - |  | b axis (growth axis) | 임혜진 | 2017-01-11
286 | 10.1063/1.2951888 |  | 2008 | 1.1 |  | 1.05 | 950 | BR |  | Xinfeng Tang | tangxf@whut.edu.cn | Figure 9 | x = 0.5 |  |  |  |  | 2022-04-12 09:18 | edgecheck | TRUE | TRUE |  |  |  |  | TRUE | TRUE | TRUE | TRUE | TRUE | TRUE | TRUE | 1 | [12 empty] | N | TEP | N | O | X | X | clathrate | clathrate | YbBaGaGe | Yb0.5Ba7.5Ga16Ge30 | Bulk | PC |  |  | SPS |  | melting + SPS | ZEM-1, TC-7000(Shinkuriko) |  |  | 임혜진 | 2017-01-11
287 | 10.1063/1.2803847 |  | 2007 | 0.71 |  | 0.61 | 700 | BR |  | X B Zhao | zhaoxb@zju.edu.cn | Figure 4 | N40 |  |  | 데이터 재현 안됨 |  | 2022-04-12 09:23 | edgecheck | TRUE | TRUE |  | FALSE |  |  | TRUE | TRUE | TRUE | FALSE | TRUE | TRUE | FALSE | 0 | [12 empty] | N | TEP | N | O | X | X | SKD | SKD | CoSb | CoSb3 nanopowder | Bulk | PC |  |  | HP |  | melting + annealing + hot pressing | LFA457(Netzsch) |  |  | 임혜진 | 2017-01-11
288 | 10.1021/cm802367f |  | 2008 | 1.1 |  | 1.06 | 823 | BR |  | Jing-Feng Li | jingfeng@mail.tsinghua.edu.cn | Figure 5(b) | CoSb2.75Te0.20Sn0.05 |  | 전도도, 제벡은 고온 데이터가 없음 | 기존: ZT, TEP-ZT 에러 약 5%, 다시 따고나서 약 2% |  | 2022-04-12 09:39 | redigitize | TRUE | TRUE |  |  |  |  | TRUE | TRUE | TRUE | TRUE | TRUE | TRUE | TRUE | 1 | [12 empty] | N | TEP | N | O | X | X | SKD | SKD | CoSbTeSn | CoSb2.75Te0.2Sn0.05 | Bulk | PC |  |  | SPS |  | mechanical alloying + SPS | ZEM-2(Ulvac-Riko), LFA427(Netzsch) |  |  | 임혜진 | 2016-12-26
289 | 10.1063/1.2936277 |  | 2008 | 1.26 |  |  | 800 |  |  | Xinfeng Tang | tangxf@whut.edu.cn | Figure 4(b) | y = 0.3 |  |  |  |  | 2022-04-12 09:42 | edgecheck | TRUE | TRUE |  |  |  |  | TRUE | TRUE | TRUE | TRUE | TRUE | TRUE | TRUE | 1 | [12 empty] | N | TEP | N | O | X | X | SKD | SKD | YbCoSb | Yb0.2Co4Sb12.3 | Bulk | PC |  |  | SPS |  | melt spinning + SPS | ZEM-1(Sinkuriko), TC-7000(Sinkuriko) |  |  | 임혜진 | 2016-12-26
290 | 10.1002/anie.200803934 |  | 2008 | 1.36 |  |  | 675 | BR |  | MG Kanatzidis | m-kanatzidis@northwestern.edu |  |  |  |  | 열전도도 없음 |  | 2022-04-12 02:30 |  | TRUE | FALSE |  |  |  |  | TRUE | FALSE | TRUE | TRUE | TRUE | TRUE | FALSE | 0 | [12 empty] | N | σ, α, ZT | N | O | X | X | Chalcogenide | PbTe | PbTeSb | PbTe–Pb(0.5%)–Sb(2%) | Bulk | PC |  |  |  |  | melting + water quenching |  |  |  | 임혜진 | 2016-12-26
291 | 10.1063/1.2180432 |  | 2006 | 0.75 |  | 0.77 | 800 | BR |  | X Y Huang | xyhuang@crystal.apph.tohoku.ac.jp | Figure 10 | x = 9 |  |  | missing single ZT point |  | 2022-04-12 02:30 | redigitize | TRUE | TRUE |  |  |  |  | TRUE | TRUE | TRUE | TRUE | TRUE | TRUE | TRUE | 1 | [12 empty] | N | TEP | N | O | X | X | HH | ZrNiSn | ZrHfNiPdSnSb ZrO | Zr0.5Hf0.5Ni0.8Pd0.2Sn0.99Sb0.01 ZrO2 | Bulk | PC |  |  | SPS |  | pressed into pellets + heating + ground + heating + SPS | LFA427(Netzsch) |  |  | 임혜진 | 2016-12-23
292 | 10.1063/1.4896520 |  | 2014 | 2.62 |  | 2.67 | 1029 | BR |  | Qinyu He | qinghao@email.arizona.edu | Figure 3(d) | ZT across the layer plance (ac) |  |  |  |  | 2022-04-12 02:15 | redigitize | TRUE | TRUE |  |  |  |  | TRUE | TRUE | TRUE | TRUE | TRUE | TRUE | TRUE | 1 | [12 empty] | P | TEP | P | O | X | X | Chalcogenide | M2Q | CuSeAl | Cu1.94Al0.02Se | Bulk | PC |  |  | HP |  | melting + ball milling + hot pressing | ZEM-3(ULVAC-RIKO), LFA457(NETZSCH) |  |  | 임헤진 | 2016-12-22
293 | 10.1016/j.nanoen.2012.02.010 |  | 2012 | 1.6 |  |  | 973 | BR |  | Zhifeng Ren | renzh@bc.edu | Figure 3(f) | HP600 bulk |  |  |  |  | 2022-04-12 01:54 | redigitize | TRUE | TRUE |  | FALSE |  |  | TRUE | TRUE | TRUE | FALSE | TRUE | TRUE | FALSE | 0 | [12 empty] | P | TEP | P | O | X | X | Chalcogenide | M2Q | CuSe | Cu2Se1.01 | Bulk | PC |  |  | HP |  | high-energy ball milling + hot pressing | ZEM-3(ULVAC), LFA457(NETZSCH) |  |  | 임혜진 | 2016-12-22
294 | 10.1002/adma.201302660 |  | 2013 | 2.3 |  | 2.24 | 400 | BR |  | Xun Shi | xshi@mail.sic.ac.cn | Figure 1 | Cu2Se |  | 재추출 | Cu2Se, 데이터 일부만 추출됨, 재추출 필요 |  | 2022-04-12 01:38 | redigitize | TRUE | TRUE |  |  |  |  | TRUE | TRUE | TRUE | TRUE | TRUE | TRUE | TRUE | 1 | [12 empty] | P | TEP | P | O | X | X | Chalcogenide | M2Q | CuSe I | Cu2Se1-xIx | Bulk | PC |  |  | SPS |  | melting + ground + SPS | ZEM-3(ULVAC), LFA457(Netzsch) |  |  | 임혜진 | 2016-12-22
295 | 10.1038/NMAT3273 |  | 2012 | 1.5 |  | 1.53 | 1000 | BR |  | Xun Shi | xshi@mail.sic.ac.cn | Figure 2(d) | beta-Cu2Se |  |  | 추출품질 낮음 |  | 2022-04-12 01:25 | redigitize | TRUE | TRUE |  |  |  |  | TRUE | TRUE | TRUE | TRUE | TRUE | TRUE | TRUE | 1 | [12 empty] | P | TEP | P | O | X | X | Chalcogenide | M2Q | CuSe | Cu2Se | Bulk | PC |  |  | SPS |  | heating + ground + SPS | ZEM-3(ULVAC), LFA427(Netzsch) |  |  | 임혜진 | 2016-12-22
296 | 10.1038/am.2015.91 |  | 2015 | 1.1 |  | 1.1 | 1000 | BR |  | Xun Shi | xshi@mail.sic.ac.cn | Figure 3(d) | 833 K | annealed at 833 K |  |  |  | 2022-04-12 01:33 | edgecheck | TRUE | TRUE |  |  |  |  | TRUE | TRUE | TRUE | TRUE | TRUE | TRUE | TRUE | 1 | [12 empty] | P | TEP | P | O | X | X | Chalcogenide | M2Q | CuTe | Cu2Te | Bulk | PC |  |  | SPS |  | heating + ground + pressing + annealing + SPS | ZEM-3(ULVAC), LFA457(Netzsch) |  |  | 임혜진 | 2016-12-22
297 | 10.1016/j.nanoen.2015.02.008 |  | 2015 | 2.1 |  | 2 | 973 | BR |  | A Dhar | adhar@nplindia.org | Figure 5 | Nano Cu2Se |  | 재추출 | Cu2Se, 데이터 일부만 추출됨, 재추출 필요 |  | 2022-04-12 10:17 | redigitize | TRUE | TRUE |  |  |  |  | TRUE | TRUE | TRUE | TRUE | TRUE | TRUE | TRUE | 1 | [12 empty] | P | TEP | P | O | X | X | Chalcogenide | M2Q | CuSe | Cu2Se (nano) | Bulk | PC |  |  | SPS |  | high energy ball-mill + heating + ground +SPS (in argon) | ZEM-3(ULVAC), LFA 1023(Linseis) |  |  | 임혜진 | 2016-12-16
298 | 10.1007/s40243-014-0026-5 |  | 2014 | 1 |  |  | 870 | BR |  | GJ Snyder | jsnyder@caltech.edu | Figure 2(f) | Cu1.97Ag0.03Se |  |  |  |  | 2022-04-12 12:15 | redigitize | TRUE | TRUE |  |  |  |  | TRUE | TRUE | TRUE | TRUE | TRUE | TRUE | TRUE | 1 | [12 empty] | P | TEP | P | O | X | X | Chalcogenide | M2Q | CuSe Ag | Cu1.97Ag0.03Se | Bulk | PC |  |  | HP |  | melting + ball milling + heating + ball milling + hot pressing | LFA457(Netzsch), ZEM-3(ULVAC) |  |  | 임혜진 | 2016-12-16
299 | 10.1039/c3ta12508d |  | 2013 | 1.2 |  | 1.2 | 900 | BR |  | Ctirad Uher | cuher@umich.edu | Figure 9 | Cu2Se |  | 재추출 | Cu2Se, 데이터 일부만 추출됨, 재추출 필요 |  | 2022-04-12 10:49 | redigitize | TRUE | TRUE |  |  |  |  | TRUE | TRUE | TRUE | TRUE | TRUE | TRUE | TRUE | 1 | [12 empty] | P | TEP | P | O | X | X | Chalcogenide | M2Q | CuSe | Cu2Se | BUlk | PC |  |  | SPS |  | heating + ground(in a glove box) + SPS | Flashline 5000 (Anter Corporation), |  |  | 임혜진 | 2016-12-16
300 | 10.1039/c6ta06445k |  | 2016 | 1 |  | 1.01 | 823 | BR |  | Ctirad Uher | cuher@umich.edu | Figure 6 | Cu1.98Sn0.01Se |  |  |  |  | 2022-04-12 11:46 | edgecheck | TRUE | TRUE |  |  |  |  | TRUE | TRUE | TRUE | TRUE | TRUE | TRUE | TRUE | 1 | [12 empty] | P | TEP | P | O | X | X | Chalcogenide | M2Q | CuSe Sn | Cu2(1-x)SnxSe | Bulk | PC |  |  | SPS |  | heating + annealing + pressing + SPS | ZEM-3(ULVAC-RIKO), LFA457(NETZCH) |  |  | 임혜진 | 2016-12-16
301 | 10.1002/adma.201605887 |  | 2017 | 1.6 |  | 1.72 | 898 | BR |  | Yanzhong Pei | yanzhong@tongji.edu.cn | Figure 7 | x=0.14(1.1E20) 5%Sn excess | Sn0.91Mn0.14Te(Cu2Te ) 0.05 |  |  |  | 2022-04-10 10:28 | redigitize | TRUE | TRUE |  |  |  |  | TRUE | TRUE | TRUE | TRUE | TRUE | TRUE | TRUE | 1 | [12 empty] | P | TEP | P | O | X | X | Chalcogenide | SnTe | SnMnTeCu | Sn0.89Mn0.14Te(Cu2Te)0.05 | Bulk | PC |  |  | HP |  | melting + quenching + annealing + hand ground + hot pressing | LFA457(NETZCH) |  |  | 박수지 | 2017-04-06
302 | 10.1016/j.jallcom.2017.02.295 |  | 2017 | 0.61 |  | 0.61 | 673 | BR |  | Bo-Ping Zhang | bpzhang@ustb.edu.cn | Figure 4 | x=0.01 | BixCu1.8-xS |  |  |  | 2022-04-10 10:36 | edgecheck | TRUE | TRUE |  |  |  |  | TRUE | TRUE | TRUE | TRUE | TRUE | TRUE | TRUE | 1 | [12 empty] | P | TEP | P | O | X | X | Chalcogenide | M2Q | BiCuS | Bi0.01Cu1.79S | Bulk | PC |  |  | SPS |  | mechanical alloying + SPS | ZEM-2(Ulvac-Riko, Japan), LFA427(NETZSCH) |  |  | 박수지 | 2017-04-06
303 | 10.1126/science.aax5123 | [13 empty] | 중복제거 | 중복제거 |  | 2022-04-10 10:31 |  | TRUE | empty | FALSE |  |  |  | TRUE | FALSE | FALSE | TRUE | TRUE | TRUE | FALSE | 0 | [12 empty] | P | TEP | P | O | O |  | Chalcogenide | SnS | SnS | SnS0.91Se0.09 | Bulk | [9 empty] | 류병기
304 | 10.1016/j.nanoen.2019.02.045 |  | 2019 | 1.4 |  |  | 423 | [7 empty] | 데이터 따기 전 |  |  | 2022-04-12 02:19 |  | TRUE | empty |  |  |  |  | TRUE | FALSE | TRUE | TRUE | TRUE | TRUE | FALSE | 0 | [12 empty] | P | TEP | P | O |  |  |  | MgAgSb | MgAgSb | Mg0.97Zn0.03Ag0.9Sb0.95
305 | 10.1021/jacs.8b09147 |  | 2018 | [11 empty] | 데이터 따기 전 |  |  | 2022-04-12 02:19 |  | TRUE | empty |  |  |  |  | TRUE | FALSE | TRUE | TRUE | TRUE | TRUE | FALSE | 0
306 | 10.1002/adfm.202008851 |  | 2021 | 1.4 |  |  | 375 | [7 empty] | 데이터 따기 전 |  |  | 2022-04-12 02:19 |  | TRUE | empty |  |  |  |  | TRUE | FALSE | TRUE | TRUE | TRUE | TRUE | FALSE | 0 | [12 empty] | P | X | P | O | O | X | Chalcogenide | Bi2Te3 | BiSbTe/CF
307 | 10.1002/aenm.201902435 |  | 2019 | 1.5 |  |  | 873 | [7 empty] | 데이터 따기 전 |  |  | 2022-04-12 02:19 |  | TRUE | empty |  |  |  |  | TRUE | FALSE | TRUE | TRUE | TRUE | TRUE | FALSE | 0 | [13 empty] | X |  | O |  |  | SKD | SKD | YbCoSb | Yb0.3Co4Sb12/0.05CoSi | Bulk
308 | 10.1002/aenm.202100544 |  | 2021 | >2.1 |  |  | 773 | [7 empty] | 데이터 따기 전 |  |  | 2022-04-12 02:19 |  | TRUE | empty |  |  |  |  | TRUE | FALSE | TRUE | TRUE | TRUE | TRUE | FALSE | 0 | [13 empty] | X |  | O | X | X | Chalcogenide | GeTe | GeVBiTe | Ge0.9V0.02Bi0.08Te | Bulk
309 | 10.1002/adfm.202009681 |  | 2021 | >1.46 | [10 empty] | 데이터 따기 전 |  |  | 2022-04-12 02:19 |  | TRUE | empty |  |  |  |  | TRUE | FALSE | TRUE | TRUE | TRUE | TRUE | FALSE | 0 | [13 empty] | X |  | O | X | X | Chalcogenide | Bi2Te3 | BiSbTe3 |  | Bulk
310 | 10.1002/adma.202008773 |  | 2021 | 2.5 |  |  | 700 | [7 empty] | 데이터 따기 전 |  |  | 2022-04-12 02:19 |  | TRUE | empty |  |  |  |  | TRUE | FALSE | TRUE | TRUE | TRUE | TRUE | FALSE | 0 | [13 empty] | X |  | O | X | X | Chalcogenide | GeTe | GeMgBiTe | Ge0.9Mg0.04Bi0.06Te | Bulk
311 | 10.1002/aenm.202100190 |  | 2021 | 1.4 / 1.2 | [10 empty] | 데이터 따기 전 |  |  | 2022-04-12 02:19 |  | TRUE | empty |  |  |  |  | TRUE | FALSE | TRUE | TRUE | TRUE | TRUE | FALSE | 0 | [12 empty] | P / N | X | P / N | O | O | X | Chalcogenide | PbTe |  |  | Bulk | 3D print
312 | [25 empty] | FALSE | FALSE | TRUE | TRUE | TRUE | TRUE | FALSE | 0
313 | [25 empty] | FALSE | FALSE | TRUE | TRUE | TRUE | TRUE | FALSE | 0
314 | [25 empty] | FALSE | FALSE | TRUE | TRUE | TRUE | TRUE | FALSE | 0
315 | [25 empty] | FALSE | FALSE | TRUE | TRUE | TRUE | TRUE | FALSE | 0
316 | [25 empty] | FALSE | FALSE | TRUE | TRUE | TRUE | TRUE | FALSE | 0
317 | [25 empty] | FALSE | FALSE | TRUE | TRUE | TRUE | TRUE | FALSE | 0
318 | [25 empty] | FALSE | FALSE | TRUE | TRUE | TRUE | TRUE | FALSE | 0
319 | [25 empty] | FALSE | FALSE | TRUE | TRUE | TRUE | TRUE | FALSE | 0
320 | [25 empty] | FALSE | FALSE | TRUE | TRUE | TRUE | TRUE | FALSE | 0
321 | [25 empty] | FALSE | FALSE | TRUE | TRUE | TRUE | TRUE | FALSE | 0
322 | [25 empty] | FALSE | FALSE | TRUE | TRUE | TRUE | TRUE | FALSE | 0
323 | [25 empty] | FALSE | FALSE | TRUE | TRUE | TRUE | TRUE | FALSE | 0
324 | [25 empty] | FALSE | FALSE | TRUE | TRUE | TRUE | TRUE | FALSE | 0
325 | [25 empty] | FALSE | FALSE | TRUE | TRUE | TRUE | TRUE | FALSE | 0
326 | [25 empty] | FALSE | FALSE | TRUE | TRUE | TRUE | TRUE | FALSE | 0
327 | [25 empty] | FALSE | FALSE | TRUE | TRUE | TRUE | TRUE | FALSE | 0
328 | [25 empty] | FALSE | FALSE | TRUE | TRUE | TRUE | TRUE | FALSE | 0
329 | [25 empty] | FALSE | FALSE | TRUE | TRUE | TRUE | TRUE | FALSE | 0
330 | 10.1038/s41563-021-01064-6 | Nat. Mater. | 2021 | 3.1 | 3.08 |  | 783 | BR |  | In Chung | inchung@snu.ac.kr | Figure 5 | x=0.03 |  | nature material 웹사이트의 Source Data로 제공됨 |  |  | 2022-04-10 10:39 | Source data | TRUE | TRUE |  |  |  |  | TRUE | TRUE | TRUE | TRUE | TRUE | TRUE | TRUE | 1 | 2 |  | 400 | 783 | 383 | [8 empty] | TEP | P | O | X | X | Chalcogenide | SnSe | NaSnSe | Na0.03Sn0.965Se purified |  | PC | [8 empty] | 류병기
331 | 10.1126/science.aaq1479 | Science | 2018 | 2.8 | 2.85 |  | 773 | BR |  | Li-Dong Zhao | zhaolidong@buaa.edu.cn | Figure 1(a) | n-type SnSe, 1.2E19 |  |  |  |  | 2022-04-10 10:51 | edgecheck | TRUE | TRUE |  |  |  |  | TRUE | TRUE | TRUE | TRUE | TRUE | TRUE | TRUE | 1 | [13 empty] | TEP | N | O | X | X | Chalcogenide | SnSe | BrSnSe | SnSe1-xBrx (x=0-0.03) |  | PC | [8 empty] | 류병기
332 | 10.1016/j.joule.2019.01.001 | Joule | 2019 | 2.48 | 2.5 |  | 773 | BR |  | In Chung | inchung@snu.ac.kr | Figure 1 | parallel to press direction of SPS |  |  |  |  | 2022-04-10 11:00 | edgecheck | TRUE | TRUE |  |  |  |  | TRUE | TRUE | TRUE | TRUE | TRUE | TRUE | TRUE | 1 | [13 empty] | TEP | P | O | X | X | Chalcogenide | SnSe | SnSePbSe | Na0.01(Sn0.95Pb0.05)0.99Se |  | PC | [8 empty] | 류병기
333 | 10.1063/1.4965865 |  | 2016 | 1.1 | 1.123015 | 1.038661 | 773 | SJP | ABali | RMallik | rcmallik@physics.iisc.ernet.in | FIG. 15 | PINI-3 | Pb0.998In0.003TeI0.003 | Pb0.998In0.003Te의 경우는 오차가 작은데, Pb0.998In0.003TeI0.003의 경우는 ZTmax 기준 7.5%, 전체온도 구간에서 ZT의 최대오차가 23.5% 수준임 | 기존데이터는 In-doped PbTe에 대한 TEP인데, In- and I-co-doped PbTe에 대한 데이터도 있어서 추가로 추출함 | 4/26/2022 18:37:36 PM | 4/26/2022 18:37:36 PM | edgecheck + redigitize | TRUE | TRUE |  | FALSE | [13 empty] | N | TEP | N | O | X | X | Chalcogenide | PbTe | PbTeIn | Pb0.998Te1.000In0.003 | Bulk | PC |  |  | HP |  | heated + quenching + annealed + quenching + grinding + hot pressing | - |  |  |  | 박수지 | 2017-03-29
334 | [25 empty] | FALSE | FALSE | TRUE | TRUE | TRUE | TRUE | FALSE | 0
335 | [25 empty] | FALSE | FALSE | TRUE | TRUE | TRUE | TRUE | FALSE | 0
336 | [25 empty] | FALSE | FALSE | TRUE | TRUE | TRUE | TRUE | FALSE | 0
337 | [25 empty] | FALSE | FALSE | TRUE | TRUE | TRUE | TRUE | FALSE | 0
338 | [25 empty] | FALSE | FALSE | TRUE | TRUE | TRUE | TRUE | FALSE | 0
339 | [25 empty] | FALSE | FALSE | TRUE | TRUE | TRUE | TRUE | FALSE | 0
340 | [25 empty] | FALSE | FALSE | TRUE | TRUE | TRUE | TRUE | FALSE | 0
341 | [25 empty] | FALSE | FALSE | TRUE | TRUE | TRUE | TRUE | FALSE | 0
342 | [25 empty] | FALSE | FALSE | TRUE | TRUE | TRUE | TRUE | FALSE | 0
343 | [25 empty] | FALSE | FALSE | TRUE | TRUE | TRUE | TRUE | FALSE | 0
344 | [25 empty] | FALSE | FALSE | TRUE | TRUE | TRUE | TRUE | FALSE | 0
345 | [25 empty] | FALSE | FALSE | TRUE | TRUE | TRUE | TRUE | FALSE | 0
346 | [25 empty] | FALSE | FALSE | TRUE | TRUE | TRUE | TRUE | FALSE | 0
347 | [25 empty] | FALSE | FALSE | TRUE | TRUE | TRUE | TRUE | FALSE | 0
348 | [25 empty] | FALSE | FALSE | TRUE | TRUE | TRUE | TRUE | FALSE | 0
349 | [25 empty] | FALSE | FALSE | TRUE | TRUE | TRUE | TRUE | FALSE | 0
350 | [25 empty] | FALSE | FALSE | TRUE | TRUE | TRUE | TRUE | FALSE | 0
351 | 10.1038/s41467-021-21391-1 | Nat. Commun. | 2021 | 1.2 | 1.16 |  | 548 | BR |  | K Nielsch | k.nielsch@ifw-dresden.de | Figure 2 | n-type Sb0.5 - 0.7 (seg) |  |  |  |  | 2022-04-13 12:11 | ZT, TEP-ZT비교 | TRUE | TRUE |  |  |  |  | TRUE | TRUE | TRUE | TRUE | TRUE | TRUE | TRUE | 1 | - |  | 300 | 548 | 248 | 6.5 | expt | 323 | 523 | 200 | unilegX |  |  | TEP | N | O | O | X | Zintl | Mg3(Bi,Sb)2 | MgBiSbTe | Mg3.3Bi1.298Sb0.7Te0.002+Mg3.3Bi1.498Sb0.5Te0.002 | [10 empty] | 박성진 | 2021-07-09
352 | 10.1038/s41467-021-21391-1 | Nat. Commun. | 2021 | 1 | 1.01 |  | 423 | BR |  | K Nielsch | k.nielsch@ifw-dresden.de | Figure 2 | p-type | p-MgAgSb: MgAg0.97Sb0.99 |  |  |  | 2022-04-13 12:11 | ZT, TEP-ZT비교 | TRUE | TRUE |  |  |  |  | TRUE | TRUE | TRUE | TRUE | TRUE | TRUE | TRUE | 1 | 0.9 |  | 300 | 548 | 248 | [8 empty] | TEP | P | O | O | X | HH | MgAgSb | MgAgSb | MgAg0.97Sb0.99 | [10 empty] | 박성진 | 2021-07-09
353 | 10.1038/s41467-018-04958-3 | Nat. Commun. | 2018 | 1.42 | 1.42 | 1.45 | 973 | BR |  | Zhifeng Ren | zren@uh.edu | [6 empty] | 2022-04-13 12:28 | ZT, TEP-ZT비교 | TRUE | TRUE |  |  |  |  | TRUE | TRUE | TRUE | TRUE | TRUE | TRUE | TRUE | 1 | 0.81 |  | 300 | 973 | 673 | 9 | expt | 323 | 823 | 500 | unileg |  |  | TEP | P | O | O | X | HH | ZrCoBi | ZrCoBiSbSn | ZrCoBi0.65Sb0.15Sn0.2 | [10 empty] | 박성진 | 2021-07-09
354 | 10.1038/nnano.2016.182 | Nat. Nanotechnol. | 2016 | 1.64 | 1.63 | 1.63 | 850 | BR |  | Qingjie Zhang | zhangqj@whut.edu.cn | Figure 3 | MNC35 | xBaM/Ba0.3In0.3Co4Sb12 |  |  |  | 2022-04-13 12:30 | ZT, TEP-ZT비교 | TRUE | TRUE |  |  |  |  | TRUE | TRUE | TRUE | TRUE | TRUE | TRUE | TRUE | 1 | >1.52 |  | 675 | 850 | 175 | [8 empty] | TEP | N | O | X | X | SKD | CoSb3 | x%BaFeO-NP / BaInCoSb | 0.35%BaFeO-NP / Ba0.3In0.3Co4Sb12 | [10 empty] | 박성진 | 2021-07-09
355 | 10.1038/ncomms12167 | Nat. Commun. | 2016 | 2.5 | 2.43 |  | 923 | BR |  |  | m-kanatzidis@northwestern.edu | Figure 5(a) | Pb0.98Na0.02Te-8% SrTe, non-equilibrium, this study |  | ZT, TEP-ZT 불일치 |  |  | 2022-04-13 12:35 | ZT, TEP-ZT비교 | TRUE | TRUE |  | FALSE |  |  | TRUE | TRUE | TRUE | FALSE | TRUE | TRUE | FALSE | 0 | 1.67 |  | 300 | 900 | 600 | [8 empty] | TEP | P | O | X | X | Chalcogenide | PbTe | PbNaTe-8%SrTe | Pb0.98Na0.02Te-8%SrTe | [10 empty] | 박성진 | 2021-07-09
356 | 10.1038/s41467-019-10476-7 | Nat. Commun. | 2019 | 1.3 | 1.29 |  | 873 | BR |  | Yuan-Hua Lin | linyh@mail.tsinghua.edu.cn | Figure 6 | Pb0.14 | Bi0.86Pb0.14CuSeO |  |  |  | 2022-04-13 12:37 | ZT, TEP-ZT비교 | TRUE | TRUE |  |  |  |  | TRUE | TRUE | TRUE | TRUE | TRUE | TRUE | TRUE | 1 | 0.9 |  | 500 | 873 | 373 | [8 empty] | TEP | P | O | X | X |  | BiCuSeO | BiPbCuSeO | Bi0.86Pb0.14CuSeO | [10 empty] | 박성진 | 2021-07-09
357 | 10.1126/sciadv.abf2738 | Sci. Adv. | 2021 | >2.5 | 2.65 | 2.65 | 650 | BR |  | Yanzhong Pei | yanzhong@tongji.edu.cn | Figure 3 | y=0.12 | (Ge0.98Cu0.04Te)1−y(PbSe)y |  |  |  | 2022-04-13 01:26 | ZT, TEP-ZT비교 | TRUE | TRUE |  |  |  |  | TRUE | TRUE | TRUE | TRUE | TRUE | TRUE | TRUE | 1 | 1.8 |  | 300 | 800 | 500 | 14 | expt | 300 | 740 | 440 | unileg |  |  | TEP | P | O | O | X | Chalcogenide |  | GeTe-Cu2Te-PbSe | [ (GeTe)0.98 (Cu2Te)0.02 ]0.88 (PbSe)0.12 | [10 empty] | 박성진 | 2021-07-09
358 | 10.1126/science.abb3517 | Science | 2021 | 2.6 | 2.55 |  | 573 | BR |  | K Biswas | kanishka@jncasr.ac.in | Figure 4 | AgSb0.94Cd0.06Te2 | AgSb1–xCdxTe2 |  |  |  | 2022-04-13 01:28 | ZT, TEP-ZT비교 | TRUE | TRUE |  |  |  |  | TRUE | TRUE | TRUE | TRUE | TRUE | TRUE | TRUE | 1 | 1.8 |  | 315 | 573 | 258 | 9.8 | expt | 300 | 573 | 273 | unileg |  |  | TEP | P | O | O | X | Chalcogenide | AgSbTe2 | AgSbCdTe | AgSb0.94Cd0.06Te2 | [10 empty] | 박성진 | 2021-07-09
359 | 10.1126/science.aax5123 | Science | 2019 | 1.6 | 1.64 | 1.62 | 873 | BR |  | Li-Dong Zhao | zhaolidong@buaa.edu.cn | Figure 6(a) | x = 0.09 | SnS1-xSex |  |  |  | 2022-04-13 01:30 | ZT, TEP-ZT비교 | TRUE | TRUE |  |  |  |  | TRUE | TRUE | TRUE | TRUE | TRUE | TRUE | TRUE | 1 | 1.25 |  | 300 | 873 | 573 | 2.9 | expt | 300 | 560 | 260 | unileg |  |  | TEP | P | O | O | X | Chalcogenide | SnS | SnSSe | SnS0.91Se0.09 | [10 empty] | 박성진 | 2021-07-09 |  | 303번 중복
360 | 10.1126/science.abe1292 | Science | 2021 | 1.8 | 1.77 |  | 900 | BR |  | Jiaqing He | hejq@sustech.edu.cn | Figure 4(d) | x = 0.25, y = 0.10 | Pb0.89Sb0.012Sn0.1Se0.5Te0.25S0.25 |  |  |  | 2022-04-13 01:38 | ZT, TEP-ZT비교 | TRUE | TRUE |  |  |  |  | TRUE | TRUE | TRUE | TRUE | TRUE | TRUE | TRUE | 1 | 1.02 |  | 293 | 900 | 607 | 12.3 | expt | 293 | 800 | 507 | seg |  |  | TEP | N | O | O | X | Chalcogenide | PbSe | PbSbSnSeTeS | Pb0.89Sb0.012Sn0.1Se0.5Te0.25S0.25 | [10 empty] | 박성진 | 2021-07-09
361 | 10.1126/science.aax7792 | Science | 2019 | 0.9 | 0.94 |  | 350 | BR |  | Zhifeng Ren | zren@uh.edu | Figure 4(f) | x = 0.5 | Mg3.2Bi1.298Sb0.7Te0.002 |  |  |  | 2022-04-13 01:41 | ZT, TEP-ZT비교 | TRUE | TRUE |  |  |  |  | TRUE | TRUE | TRUE | TRUE | TRUE | TRUE | TRUE | 1 | 0.6 |  | 200 | 350 | 150 | [8 empty] | TEP | N | O | X | X | Zintl | Mg3Bi2 | MgBiSbTe | Mg3.2Bi1.298Sb0.7Te0.002 | [10 empty] | 박성진 | 2021-07-09
362 | 10.1039/d0ee02638g | Energy Environ. Sci. | 2020 | 1.4 | 1.37 | 1.38 | 773 | BR |  | Jiaqing He | he.jq@sustc.edu.cn | Figure 5(f) | x = 0.004 | Sb2Te3(Sn0.006Re0.004Te)8 |  |  |  | 2022-04-13 01:50 | ZT, TEP-ZT비교 | TRUE | TRUE |  |  |  |  | TRUE | TRUE | TRUE | TRUE | TRUE | TRUE | TRUE | 1 | 0.83 |  | 323 | 773 | 450 | [8 empty] | TEP | P | O | X | X | Chalcogenide | Sb2Te3 | SbTeSnReTe | Sb2Te3(Sn0.006Re0.004Te)8 | [10 empty] | 박성진 | 2021-07-09
363 | 10.1039/d0ee03459b | Energy Environ. Sci. | 2021 | 1.4 | 1.41 |  | 723 | BR |  | Li-Dong Zhao | zhaolidong@buaa.edu.cn | Figure 9(b) | n = 0.3 | Cu0.033PbSb0.03TeSe0.06 |  |  |  | 2022-04-13 02:01 | ZT, TEP-ZT비교 | TRUE | TRUE |  |  |  |  | TRUE | TRUE | TRUE | TRUE | TRUE | TRUE | TRUE | 1 | 0.94 |  | 300 | 723 | 423 | [8 empty] | TEP | N | O | X | X | Chalcogenide | PbTe | CuPbSbTeSe | Cu0.033PbSb0.03TeSe0.06 | [10 empty] | 박성진 | 2021-07-09
364 | 10.1039/d0ee02791j | Energy Environ. Sci. | 2021 | 2 | 2.02 |  | 700 | BR |  | Pengfei Qiu | qiupf@mail.sic.ac.cn | Figure 2(d) | Ge0.92Sb0.04Bi0.04Te0.95Se0.05 | Ge0.92Sb0.04Bi0.04Te0.95Se0.05 |  |  |  | 2022-04-13 02:04 | ZT, TEP-ZT비교 | TRUE | TRUE |  |  |  |  | TRUE | TRUE | TRUE | TRUE | TRUE | TRUE | TRUE | 1 | 1.2 |  | 300 | 800 | 500 | 7.8 | expt | 300 | 800 | 500 | singlestage |  |  | TEP | P | O | O | X | Chalcogenide | GeTe | GeSbBiTeSe | Ge0.92Sb0.04Bi0.04Te0.95Se0.05 | [10 empty] | 박성진 | 2021-07-09
365 | 10.1039/d0ee01349h | Energy Environ. Sci. | 2016 | 1.4 | 1.39 |  | 425 | BR |  | Jiaqing He | hejq@sustech.edu.cn | Figure 2(a) | BTS+15Te+0.20Sb | Bi1.8Sb0.2Te2.7Se0.3 + 15 wt% Te |  |  |  | 2022-04-13 02:07 | ZT, TEP-ZT비교 | TRUE | TRUE |  |  |  |  | TRUE | TRUE | TRUE | TRUE | TRUE | TRUE | TRUE | 1 | 1.3 |  | 300 | 575 | 275 | 6.6 | expt |  |  | 235 | singlestage |  |  | TEP | N | O | O | X | Chalcogenide | Bi2Te3 | BiSbTeSe | Bi1.8Sb0.2Te2.7Se0.3 + 15 wt% Te | [10 empty] | 박성진 | 2021-07-09
366 | 10.1039/c9ee01137d | Energy Environ. Sci. | 2019 | 1.3 | 1.32 |  | 773 | BR |  | Jun Luo | junluo@shu.edu.cn | Figure 6(a) | x = 0.02 | PbTeCu0.002 |  |  |  | 2022-04-13 03:17 | ZT, TEP-ZT비교 | TRUE | TRUE |  |  |  |  | TRUE | TRUE | TRUE | TRUE | TRUE | TRUE | TRUE | 1 | 1 |  | 315 | 773 | 458 | 12 | calc | 350 | 750 | 400 |  |  |  | TEP | N | O | X | X | Chalcogenide | PbTe | PbTeCu | PbTeCu0.002 | [10 empty] | 박성진 | 2021-07-09
367 | 10.1039/c9ee03087e | Energy Environ. Sci. | 2020 | 1.4 | 1.37 |  | 923 | BR |  | VP Dravid | v-dravid@northwestern.edu | Figure 8 | x = 6% | Pb0.98K0.02Se + 6% CdSe |  | kappa 다른 것 따졌음(K없는것). 다시 디지털화시도 |  | 2022-04-13 03:25 | redigitize | TRUE | TRUE |  |  |  |  | TRUE | TRUE | TRUE | TRUE | TRUE | TRUE | TRUE | 1 | 0.83 |  | 400 | 923 | 523 | [8 empty] | TEP | P | O | X | X | Chalcogenide | PbSe | PbKSeCdSe | Pb0.98K0.02Se + 6% CdSe | [10 empty] | 박성진 | 2021-07-09
368 | 10.1039/c9ee03897c | Energy Environ. Sci. | 2020 | 1.85 | 1.84 |  | 723 | BR |  | Guo-Qiang Liu | liugq@nimte.ac.cn | Figure 6(c) | x = 1, out of plane | SnSe0.95+x%PbBr2 | 최고 ZT는 다른 샘플임. 관련하여 #423만듦 |  |  | 2022-04-13 04:18 | ZT, TEP-ZT비교 | TRUE | TRUE |  |  |  |  | TRUE | TRUE | TRUE | TRUE | TRUE | TRUE | TRUE | 1 | 1.07 |  | 300 | 813 | 513 | [8 empty] | TEP | N | O | X | X | Chalcogenide | SnSe | SnSePbBr2 | SnSe0.95 + 1% PbBr2 | [9 empty] | out-of-plane | 박성진 | 2021-07-09
369 | 10.1039/c8ee03386b | Energy Environ. Sci. | 2019 | 1.4 | 1.4 |  | 873 | BR |  | Lei Zheng | zhenglei@buaa.edu.cn | Figure 7(c) | x=3 | PbSe + 3% CdSe |  |  |  | 2022-04-13 04:35 | edgecheck | TRUE | TRUE |  |  |  |  | TRUE | TRUE | TRUE | TRUE | TRUE | TRUE | TRUE | 1 | 0.7 |  | 300 | 873 | 573 | 10.5 | calc | 300 | 873 | 573 |  |  |  | TEP | N | O | X | X | Chalcogenide | PbSe | PbSeCdSe | PbSe + 3% CdSe | [10 empty] | 박성진 | 2021-07-09
370 | 10.1039/c9ee02044f | Energy Environ. Sci. | 2019 | 1.1 | 1.07 | 1.17 | 316 | BR |  | Yonggao Yan | yanyonggao@whut.edu.cn | Figure 6(h) | parallel direction |  |  |  |  | 2022-04-13 04:43 | edgecheck | TRUE | TRUE |  |  |  |  | TRUE | TRUE | TRUE | TRUE | TRUE | TRUE | TRUE | 1 | 0.7 |  | 300 | 525 | 225 | [8 empty] | TEP | P | O | X | X | Chalcogenide | Bi2Te3 | BiSbTe | Bi0.4Sb1.6Te3 | [10 empty] | 박성진 | 2021-07-09
371 | 10.1039/c6ee00322b | Energy Environ. Sci. | 2016 | 1.5 | 1.47 |  | 850 | BR |  | Jihui Yang | jihuiy@uw.edu | Figure 5 | Co4Sb11.11Te0.73S0.26 |  |  |  |  | 2022-04-13 04:48 | edgecheck | TRUE | FALSE |  |  |  |  | TRUE | FALSE | TRUE | TRUE | TRUE | TRUE | FALSE | 0 | 1.3 |  | 550 | 850 | 300 | [8 empty] | TEP | N | O | X | X | SKD | CoSb3 | CoSbTeS | Co4Sb11.11Te0.73S0.26 | [10 empty] | 박성진 | 2021-07-09
372 | 10.1039/c6ee02017h | Energy Environ. Sci. | 2016 | 1.4 | 1.37 |  | 420 | BR |  | Lidong Chen | cld@mail.sic.ac.cn | Figure 1(b) | M: Cu x = 0.005 |  |  |  |  | 2022-04-13 05:00 | ZT, TEP-ZT비교 | TRUE | TRUE |  |  |  |  | TRUE | TRUE | TRUE | TRUE | TRUE | TRUE | TRUE | 1 | 1.2 |  | 373 | 573 | 200 | 6 | expt | 295 | 512 | 217 | singlestage |  |  | TEP | P | O | O | X | Chalcogenide | Bi2Te3 | BiSbMTe (M=Cd, Cu, Ag) | Bi0.5Sb1.495Cu0.005Te3 | [10 empty] | 박성진 | 2021-07-09
373 | 10.1039/c7ee00098g | Energy Environ. Sci. | 2017 | 1.6 | 1.56 |  | 723 | BR |  | Zhifeng Ren | zren@uh.edu | Figure 4(b) | x= 0.15 | Mg3.05Nb0.15Sb1.5Bi0.49Te0.01 |  |  |  | 2022-04-13 06:07 | ZT, TEP-ZT비교 | TRUE | TRUE |  |  |  |  | TRUE | TRUE | TRUE | TRUE | TRUE | TRUE | TRUE | 1 | 1.17 |  | 298 | 773 | 475 | 14.6 | calc | 298 | 773 | 475 | unileg |  |  | TEP | N | O | O | X | Zintl | Mg3Sb2 | MgNbSbBiTe | Mg3.05Nb0.15Sb1.5Bi0.49Te0.01 | [10 empty] | 박성진 | 2021-07-09
374 | 10.1039/c7ee01193h | Energy Environ. Sci. | 2017 | 2.6 | 2.61 | 2.61 | 850 | BR |  | PFP Poudeu | ppoudeup@umich.edu | Figure 5(b) | 1 mol% In | Cu2Se + 1 mol% In |  |  |  | 2022-04-13 06:10 | ZT, TEP-ZT비교 | TRUE | TRUE |  |  |  |  | TRUE | TRUE | TRUE | TRUE | TRUE | TRUE | TRUE | 1 | 1.5 |  | 450 | 850 | 400 | [8 empty] | TEP | P | O | X | X | Chalcogenide | Cu2Se | CuSeIn | Cu2Se + 1 mol% In | [10 empty] | 박성진 | 2021-07-09
375 | 10.1039/c7ee01871a | Energy Environ. Sci. | 2017 | 1.8 | 1.77 | 1.77 | 773 | BR |  | Jiaqing He | he.jq@sustc.edu.cn | Figure 1(b) | PbTe0.998I0.002-3%Sb |  |  |  |  | 2022-04-13 06:16 | ZT, TEP-ZT비교 | TRUE | TRUE |  |  |  |  | TRUE | TRUE | TRUE | TRUE | TRUE | TRUE | TRUE | 1 | 1.04 |  | 298 | 773 | 475 | [8 empty] | TEP | N | O | X | X | Chalcogenide | PbTe | PbTeISb | PbTe0.998I0.002 + 3% Sb composite | [10 empty] | 박성진 | 2021-07-09
376 | 10.1039/c7ee02530k | Energy Environ. Sci. | 2017 | 1.1 | 1.11 | 1.08 | 900 | BR |  | Li-Dong Zhao | zhaolidong@buaa.edu.cn | Figure 3 | Sn0.97Bi0.03Te–3% PbTe | Sn0.97Bi0.03Te–3% PbTe |  |  |  | 2022-04-13 06:18 | ZT, TEP-ZT비교 | TRUE | TRUE |  |  |  |  | TRUE | TRUE | TRUE | TRUE | TRUE | TRUE | TRUE | 1 | 0.52 |  | 300 | 900 | 600 | 10 | calc | 300 | 900 | 600 |  |  |  | TEP | P | O | X | X | Chalcogenide | SnTe | SnBiTePb | Sn0.97Bi0.03Te + 3% PbTe | [10 empty] | 박성진 | 2021-07-09
377 | 10.1039/c7ee02677c | Energy Environ. Sci. | 2017 | 1.15 | 1.15 | 1.14 | 373 | BR |  | Xinfeng Tang | tangxf@whut.edu.cn | Figure 14 | x = 0.4 | Bi0.4Sb1.6Te3 |  |  |  | 2022-04-13 06:24 | ZT, TEP-ZT비교 | TRUE | TRUE |  |  |  |  | TRUE | TRUE | TRUE | TRUE | TRUE | TRUE | TRUE | 1 | 1.02 |  | 298 | 523 | 225 | 5.2 | expt | 307.6 | 558.2 | 250.6 | singlestage |  |  | TEP | P | O | O | X | Chalcogenide | Sb2Te3 | BiSbTe | Bi0.4Sb1.6Te3 | [10 empty] | 박성진 | 2021-07-09
378 | 10.1039/c8ee00112j | Energy Environ. Sci. | 2018 | 1.4 | 1.41 | 1.42 | 773 | BR |  | Qian Zhang | zhangqf@hit.edu.cn | Figure 5(a) | x = 0.0035 | In0.0035Pb0.9965Te0.996I0.004 |  |  |  | 2022-04-13 06:27 | ZT, TEP-ZT비교 | TRUE | TRUE |  |  |  |  | TRUE | TRUE | TRUE | TRUE | TRUE | TRUE | TRUE | 1 | 1.04 |  | 300 | 773 | 473 | [8 empty] | TEP | N | O | X | X | Chalcogenide | PbTe | InPbTeI | In0.0035Pb0.9965Te0.996I0.004 | [10 empty] | 박성진 | 2021-07-09
379 | 10.1039/c8ee00290h | Energy Environ. Sci. | 2018 | 1.4 | 1.37 |  | 373 | BR |  | Xianli Su | suxianli@whut.edu.cn | Figure 17 |  | Zn0.015Bi0.46Sb1.54Te3.015 | figure 16, 17 ZT 불일치, TEP해당 값이 무엇인지 모르겠음. |  |  | 2022-04-13 06:42 |  | TRUE | TRUE |  | FALSE |  |  | TRUE | TRUE | TRUE | FALSE | TRUE | TRUE | FALSE | 0 | 1.2 |  | 300 | 500 | 200 | 5 | expt | 306 | 556 | 250 | singlestage |  |  | TEP | P | O | O | X | Chalcogenide | Sb2Te3 | ZnBiSbTe | Zn0.015Bi0.46Sb1.54Te3.015 | [10 empty] | 박성진 | 2021-07-09
380 | 10.1039/c8ee01151f | Energy Environ. Sci. | 2018 | 1.6 | 1.54 | 1.49 | 773 | BR |  | Li-Dong Zhao | zhaolidong@buaa.edu.cn | Figure 8(c) | x=4 | PbTe + 4% MnTe | poor resolution |  |  | 2022-04-13 06:49 | ZT, TEP-ZT비교 | TRUE | TRUE |  |  |  |  | TRUE | TRUE | TRUE | TRUE | TRUE | TRUE | TRUE | 1 | 1.05 |  | 300 | 873 | 573 | 14.1 | calc | 300 | 873 | 573 |  |  |  | TEP | N | O | X | X | Chalcogenide | PbTe | PbTeMn | PbTe + 4% MnTe | [10 empty] | 박성진 | 2021-07-09
381 | 10.1039/c8ee01755g | Energy Environ. Sci. | 2018 | 1.54 | 1.54 | 1.44 | 773 | BR |  | Qingyu Yan | AlexYan@ntu.edu.sg | Figure 4(c) | x=12 | Pb0.9955Sb0.0045Se–x%GeSe | poor resolution |  |  | 2022-04-13 06:57 | skip | TRUE | TRUE |  | FALSE |  |  | TRUE | TRUE | TRUE | FALSE | TRUE | TRUE | FALSE | 0 | 1.06 |  | 400 | 800 | 400 | [8 empty] | TEP | N | O | X | X | Chalcogenide | PbSe | PbSbSeGe | Pb0.9955Sb0.0045Se + 12% GeSe | [10 empty] | 박성진 | 2021-07-09
382 | 10.1039/c8ee03162b | Energy Environ. Sci. | 2019 | 1.6 | 1.52 | 1.49 | 721 | BR |  | K Biswas | kanishka@jncasr.ac.in | Figure 6 | Sn0.57Sb0.13Ge0.3Te SPS | Sn0.57Sb0.13Ge0.3Te SPS |  |  |  | 2022-04-13 09:12 | redigitize | TRUE | TRUE |  |  |  |  | TRUE | TRUE | TRUE | TRUE | TRUE | TRUE | TRUE | 1 | 0.9 |  | 300 | 720 | 420 | [8 empty] | TEP | P | O | X | X | Chalcogenide | SnTe | SnSbGeTe | Sn0.57Sb0.13Ge0.3Te | [10 empty] | 박성진 | 2021-07-09
383 | 10.1039/c9ee00317g | Energy Environ. Sci. | 2019 | 2 | 1.95 | 1.98 | 650 | BR |  | Jing-Feng Li | jingfeng@mail.tsinghua.edu.cn | Figure 6(a) | y=0.05 | Bi0.05Ge0.99Te |  |  |  | 2022-04-13 09:14 | ZT, TEP-ZT비교 | TRUE | TRUE |  |  |  |  | TRUE | TRUE | TRUE | TRUE | TRUE | TRUE | TRUE | 1 | 1.22 |  | 300 | 723 | 423 | [8 empty] | TEP | P | O | X | X | Chalcogenide | GeTe | BiGeTe | Bi0.05Ge0.99Te | [10 empty] | 박성진 | 2021-07-09
384 | 10.1039/c5ee03366g | Energy Environ. Sci. | 2016 | 2 | 2.08 | 1.93 | 800 | BR |  | Xiaoyuan Zhou | xiaoyuan2013@cqu.edu.cn | Figure 6(a) | Sn0.97Na0.03Se | Sn0.97Na0.03Se |  |  |  | 2022-04-13 09:47 | redigitize | TRUE | TRUE |  |  |  |  | TRUE | TRUE | TRUE | TRUE | TRUE | TRUE | TRUE | 1 | 1.17 |  | 300 | 800 | 500 | [8 empty] | TEP | P | O | X | X | Chalcogenide | SnSe | SnNaSe | Sn0.97Na0.03Se | [10 empty] | 박성진 | 2021-07-09
385 | 10.1039/c5ee02600h | Energy Environ. Sci. | 2016 | 1.4 | 1.35 | 1.34 | 723 | BR |  | Zhifeng Ren | zren@uh.edu | Figure 1 | Ge0.25Sb0.02 | Mg2Sn0.73Ge0.25Sb0.02 |  |  |  | 2022-04-13 09:55 | ZT, TEP-ZT비교 | TRUE | TRUE |  |  |  |  | TRUE | TRUE | TRUE | TRUE | TRUE | TRUE | TRUE | 1 | 0.9 |  | 298 | 723 | 425 | [8 empty] | TEP | N | O | X | X | Silicide | Mg2Sn | MgSnGeSb | Mg2Sn0.73Ge0.25Sb0.02 | [10 empty] | 박성진 | 2021-07-09
386 | 10.1039/c5ee02423d | Energy Environ. Sci. | 2015 | 1.3 | 1.29 | 1.22 | 900 | BR |  | Li-Dong Zhao | zhaolidong@buaa.edu.cn | Figure 11(a) | 17% | Sn0.83Mn0.17Te | poor resolution |  |  | 2022-04-13 10:01 | ZT, TEP-ZT비교 | TRUE | TRUE |  |  |  |  | TRUE | TRUE | TRUE | TRUE | TRUE | TRUE | TRUE | 1 | 0.5 |  | 300 | 900 | 600 | [8 empty] | TEP | P | O | X | X | Chalcogenide | SnTe | SnMnTe | Sn0.83Mn0.17Te | [10 empty] | 박성진 | 2021-07-09
387 | 10.1039/c4ee01463d | Energy Environ. Sci. | 2015 | 1.35 | 1.34 | 1.3 | 910 | BR |  | MG Kanatzidis | m-kanatzidis@northwestern.edu | Figure 9(a) | x=3 | Sn0.98Bi0.02Te - 3% HgTe | poor resolution |  |  | 2022-04-13 10:03 | ZT, TEP-ZT비교 | TRUE | TRUE |  |  |  |  | TRUE | TRUE | TRUE | TRUE | TRUE | TRUE | TRUE | 1 | 1.01 |  | 500 | 900 | 400 | [8 empty] | TEP | P | O | X | X | Chalcogenide | SnTe | SnBiTeHg | Sn0.98Bi0.02Te + 3% HgTe | [10 empty] | 박성진 | 2021-07-09
388 | 10.1039/c3ee41935e | Energy Environ. Sci. | 2013 | 1.15 | 1.14 | 1.12 | 680 | BR |  | K Biswas | kanishka@jncasr.ac.in | Figure 4(e) | AgSb0.98Bi0.02Se2 | AgSb0.98Bi0.02Se2 |  |  |  | 2022-04-13 10:06 | ZT, TEP-ZT비교 | TRUE | TRUE |  |  |  |  | TRUE | TRUE | TRUE | TRUE | TRUE | TRUE | TRUE | 1 | 0.75 |  | 350 | 690 | 340 | [8 empty] | TEP | P | O | X | X | Chalcogenide | AgSbSe2 | AgSbBiSe | AgSb0.98Bi0.02Se2 | [10 empty] | 박성진 | 2021-07-09
389 | 10.1016/j.joule.2019.10.010 | Joule | 2020 | 1.65 | 1.65 | 1.64 | 823 | BR |  | Qingyu Yan | alexyan@ntu.edu.sg | Figure 4(h) | Sb2Si2Te6/Si2Te3, cross plane |  |  |  |  | 2022-04-13 10:11 | ZT, TEP-ZT비교 | TRUE | TRUE |  |  |  |  | TRUE | TRUE | TRUE | TRUE | TRUE | TRUE | TRUE | 1 | 0.98 |  | 400 | 823 | 423 | [8 empty] | TEP | P | O | X | X | Chalcogenide | Sb2Si2Te6 | SbSiTe | Sb2Si2Te6 / Si2Te3 | [9 empty] | cross plane | 박성진 | 2021-07-09
390 | 10.1002/adfm.201906143 | Adv. Funct. Mater. | 2019 | 1.7 | 1.7 | 1.7 | 623 | BR |  | Qian Zhang | zhangqf@hit.edu.cn | Figure 6(c) | Mn, y=0.05 // Mg3.2-yAySb1.5Bi0.49Se0.01 | Mn, y=0.05 // Mg3.2-yAySb1.5Bi0.49Se0.01 | nearly perfect match |  |  | 2022-04-13 10:14 | ZT, TEP-ZT비교 | TRUE | TRUE |  |  |  |  | TRUE | TRUE | TRUE | TRUE | TRUE | TRUE | TRUE | 1 | 1.18 |  | 323 | 523 | 200 | [8 empty] | TEP | N | O | X | X | Zintl | Mg3Sb2 | MgMnSbBiSe | Mg3.15Mn0.05Sb1.5Bi0.49Se0.01 | [10 empty] | 박성진 | 2021-07-09
391 | 10.1002/aenm.201800659 | Adv. Energy Mater. | 2018 | 1.34 | 1.33 | 1.33 | 766 | BR |  | Xinfeng Tang | tangxf@whut.edu.cn | Figure 7(a) | x=0.02 | Pb0.98Ga0.02Te | poor resolution, data overlap, no way to see exact value |  |  | 2022-04-13 10:33 | redigitize | TRUE | TRUE |  |  |  |  | TRUE | TRUE | TRUE | TRUE | TRUE | TRUE | TRUE | 1 | 1.12 |  | 420 | 865 | 445 | [8 empty] | TEP | N | O | X | X | Chalcogenide | PbTe | PbGaTe | Pb0.98Ga0.02Te | [10 empty] | 박성진 | 2021-07-09
392 | 10.1002/adfm.202005202 | Adv. Funct. Mater. | 2020 | 1.61 | 1.61 | 1.6 | 390 | BR |  | Lipeng Hu | hulipeng@szu.edu.cn | Figure 6(d) | w=0.004 | Bi0.396Sb1.525In0.075Cu0.004Te3 |  |  |  | 2022-04-13 10:36 | ZT, TEP-ZT비교 | TRUE | TRUE |  |  |  |  | TRUE | TRUE | TRUE | TRUE | TRUE | TRUE | TRUE | 1 | 1.47 |  | 300 | 500 | 200 | [8 empty] | TEP | P | O | X | X | Chalcogenide | Sb2Te3 | BiSbInCuTe | Bi0.396Sb1.525In0.075Cu0.004Te3 | [10 empty] | 박성진 | 2021-07-09
393 | 10.1002/adfm.201910059 | Adv. Funct. Mater. | 2020 | 1.92 | 1.92 | 1.92 | 637 | BR |  | Chaohua Zhang | zhangch@szu.edu.cn | Figure 8(a) | x=0.06 | Ge0.8Pb0.1Bi0.1Te1.06 |  |  |  | 2022-04-13 10:38 | ZT, TEP-ZT비교 | TRUE | TRUE |  |  |  |  | TRUE | TRUE | TRUE | TRUE | TRUE | TRUE | TRUE | 1 | 1.34 |  | 300 | 773 | 473 | [8 empty] | TEP | P | O | X | X | Chalcogenide | GeTe | GePbBiTe | Ge0.8Pb0.1Bi0.1Te1.06 | [10 empty] | 박성진 | 2021-07-09
394 | 10.1002/adma.201905210 | Adv. Mater. | 2019 | 1.64 | 1.65 | 1.68 | 873 | BR |  | Jian Zhang | zhangjian@issp.ac.cn | Figure 7(c) | x=0.30 | Cu0.7Ag0.3Ga0.4In0.6Te2 |  |  |  | 2022-04-13 10:52 | redigitize | TRUE | TRUE |  |  |  |  | TRUE | TRUE | TRUE | TRUE | TRUE | TRUE | TRUE | 1 | 0.73 |  | 300 | 873 | 573 | [8 empty] | TEP | P | O | X | X | Chalcogenide | CuGaTe2 | AgCuGaTe | Cu0.7Ag0.3Ga0.4In0.6Te2 | [10 empty] | 박성진 | 2021-07-09
395 | 10.1002/aenm.201502269 | Adv. Energy Mater. | 2016 | 1.3 | 1.29 | 1.29 | 525 | BR |  | Zhifeng Ren | zren@uh.edu | Figure 4(a) | x=0.005 | Mg0.995Li0.005Ag0.97Sb0.99 |  |  |  | 2022-04-13 10:55 | ZT, TEP-ZT비교 | TRUE | TRUE |  |  |  |  | TRUE | TRUE | TRUE | TRUE | TRUE | TRUE | TRUE | 1 | 1.1 |  | 300 | 548 | 248 | 9.2 | calc | 323 | 548 | 225 |  |  |  | TEP | P | O | X | X | HH | MgAgSb | MgLiAgSb | Mg0.995Li0.005Ag0.97Sb0.99 | [10 empty] | 박성진 | 2021-07-09
396 | 10.1002/aenm.202003304 | Adv. Energy Mater. | 2020 | 0.8 | 0.77 | 0.76 | 800 | BR |  | Xu Lu | luxu@cqu.edu.cn | Figure 5(c) | x=0.3 - Br 1% | Ag0.7Bi0.7Pb0.3Se1.683Br0.01 |  |  |  | 2022-04-13 10:58 | ZT, TEP-ZT비교 | TRUE | TRUE |  |  |  |  | TRUE | TRUE | TRUE | TRUE | TRUE | TRUE | TRUE | 1 | 0.42 |  | 300 | 800 | 500 | [8 empty] | TEP | N | O | X | X | Chalcogenide | AgBiSe2 | AgBiSePbBr | Ag0.7Bi0.7Pb0.3Se1.683Br0.01 | [10 empty] | 박성진 | 2021-07-09
397 | 10.1002/aenm.201900354 | Adv. Energy Mater. | 2019 | 0.36 | 0.36 | 0.36 | 773 | BR |  | Jin-Le Lan | linyh@tsinghua.edu.cn | Figure 6(a) | Bi1.90Ta1.10O2Se | Bi1.90Ta1.10O2Se |  |  |  | 2022-04-13 11:01 | ZT, TEP-ZT비교 | TRUE | TRUE |  |  |  |  | TRUE | TRUE | TRUE | TRUE | TRUE | TRUE | TRUE | 1 | 0.3 |  | 500 | 823 | 323 | [8 empty] | TEP | N | O | X | X | Chalcogenide | Bi2O2Se | BiTaOSe | Bi1.90Ta1.10O2Se | [10 empty] | 박성진 | 2021-07-09
398 | 10.1002/aenm.202002588 | Adv. Energy Mater. | 2020 | 1.9 | 1.88 | 1.87 | 570 | BR | Zihang Liu | Takao Mori | MORI.Takao@nims.go.jp | Figure 5(c) | Ge0.88Bi0.06Sc0.06Te | Ge0.88Bi0.06Sc0.06Te |  |  |  | 2022-04-13 11:03 | ZT, TEP-ZT비교 | TRUE | TRUE |  |  |  |  | TRUE | TRUE | TRUE | TRUE | TRUE | TRUE | TRUE | 1 | 1.2 |  | 300 | 723 | 423 | [8 empty] | TEP | P | O | X | X | Chalcogenide | GeTe | GeCrBiTe | Ge0.88Bi0.06Sc0.06Te | [10 empty] | 박성진 | 2021-07-09
399 | 10.1002/adfm.201801617 | Adv. Funct. Mater. | 2018 | 1.38 | 1.32 | 1.32 | 623 | BR |  | Qingyu Yan | alexyan@ntu.edu.sg | Figure 5(d) | Pb0.988Sb0.012Te-13% GeTe, SS SPSed pellets | Pb0.988Sb0.012Te-13% GeTe, SS SPSed pellets |  |  |  | 2022-04-13 11:06 | ZT, TEP-ZT비교 | TRUE | TRUE |  |  |  |  | TRUE | TRUE | TRUE | TRUE | TRUE | TRUE | TRUE | 1 | 1.04 |  | 300 | 773 | 473 | [8 empty] | TEP | N | O | X | X | Chalcogenide | PbTe | PbSbGeTe | Pb0.988Sb0.012Te + 13% GeTe | [10 empty] | 박성진 | 2021-07-09
400 | 10.1002/aenm.201803072 | Adv. Energy Mater. | 2018 | 1.33 | 1.32 | 1.3 | 773 | BR |  | Qingyu Yan | alexyan@ntu.edu.sg | Figure 6(a) | Sn0.99Na0.01Se-STSe | Sn0.99Na0.01Se-1 mol% Ag8SnSe6 |  |  |  | 2022-04-13 11:10 | ZT, TEP-ZT비교 | TRUE | TRUE |  |  |  |  | TRUE | TRUE | TRUE | TRUE | TRUE | TRUE | TRUE | 1 | 0.91 |  | 423 | 823 | 400 | [8 empty] | TEP | P | O | X | X | Sulfide | SnSe | SnNaAgSnSe | Sn0.99Na0.01Se + 1 mol% Ag8SnSe6 | [10 empty] | 박성진 | 2021-07-09
401 | 10.1002/adfm.202007340 | Adv. Funct. Mater. | 2020 | 1.6 | 1.59 | 1.61 | 823 | BR |  | Di Wu | wud@snnu.edu.cn | Figure 3(f) | PST81-xSb, x=0.6 | (PbTe)81Sb2Te3 + 0.6Sb + 2Cu2Te |  |  |  | 2022-04-13 11:15 | ZT, TEP-ZT비교 | TRUE | TRUE |  |  |  |  | TRUE | TRUE | TRUE | TRUE | TRUE | TRUE | TRUE | 1 | 1 |  | 323 | 823 | 500 | 12 | calc | 300 | 825 | 525 |  |  |  | TEP | N | O | X | X | Chalcogenide | PbTe | PbSbCuTe | (PbTe)81Sb2Te3 + 0.6Sb + 2Cu2Te | [10 empty] | 박성진 | 2021-07-09
402 | 10.1002/aenm.201902986 | Adv. Energy Mater. | 2019 | 1.3 | 1.29 | 1.28 | 400 | BR |  | Yuchi Fan | yuchifan@dhu.edu.cn | Figure 5(c) | 1 vol% | Bi0.4Sb1.6Te3 + 1 vol% Ti3C2Tx |  |  |  | 2022-04-13 11:40 | ZT, TEP-ZT비교 | TRUE | TRUE |  |  |  |  | TRUE | TRUE | TRUE | TRUE | TRUE | TRUE | TRUE | 1 | 1.23 |  | 300 | 475 | 175 | 7.8 | expt | 288 | 523 | 235 | singlestage |  |  | TEP | P | O | O | X | Chalcogenide | Sb2Te3 | BiSbTeTiC + T(O,OH,F group) | Bi0.4Sb1.6Te3 + 1 vol% Ti3C2Tx | [10 empty] | 박성진 | 2021-07-09
403 | 10.1002/adfm.202005479 | Adv. Funct. Mater. | 2020 | 1.2 | 1.29 | 1.2 | 573 | BR |  | Hsin-Jay Wu | ssky0211@nctu.edu.tw | Figure 1(a) | x=0.02 | Ga0.02Pb0.98Te |  |  |  | 2022-04-13 11:43 | ZT, TEP-ZT비교 | TRUE | TRUE |  |  |  |  | TRUE | TRUE | TRUE | TRUE | TRUE | TRUE | TRUE | 1 | 1.01 |  | 300 | 673 | 373 | [8 empty] | TEP | N | O | X | X | Chalcogenide | PbTe | GaPbTe | Ga0.02Pb0.98Te | [10 empty] | 박성진 | 2021-07-09
404 | 10.1002/adma.202003730 | Adv. Mater. | 2020 | 2.7 | 2.67 | 2.63 | 973 | BR |  | Xinfeng Tang | tangxf@whut.edu.cn | Figure 1(a) | x=0.005, y=0.001 | Cu2Se1.005 + 0.1 mol% BiCuSeO | SI에 TEP있음 |  |  | 2022-04-13 11:50 | ZT, TEP-ZT비교 | TRUE | TRUE |  |  |  |  | TRUE | TRUE | TRUE | TRUE | TRUE | TRUE | TRUE | 1 | 1.5 |  | 400 | 973 | 573 | [8 empty] | TEP | P | O | X | X | Chalcogenide | Cu2Se | CuSeBiCuO | Cu2Se1.005 + 0.1 mol% BiCuSeO | [10 empty] | 박성진 | 2021-07-09
405 | 10.1002/aenm.201803249 | Adv. Energy Mater. | 2018 | 0.86 | 0.86 | 0.86 | 700 | BR |  | Emmanuel Guilmeau | emmanuel.guilmeau@ensicaen.fr | Figure 7(f) | Cr | Cr2Cu26Ge6S32 |  |  |  | 2022-04-13 11:53 | ZT, TEP-ZT비교 | TRUE | TRUE |  |  |  |  | TRUE | TRUE | TRUE | TRUE | TRUE | TRUE | TRUE | 1 | 0.48 |  | 300 | 700 | 400 | [8 empty] | TEP | P | O | X | X | Sulfide | CuS | CuCrGeS | Cr2Cu26Ge6S32 | [10 empty] | 박성진 | 2021-07-09
406 | 10.1002/adfm.201803617 | Adv. Funct. Mater. | 2018 | 1.3 | 1.28 | 1.32 | 450 | BR |  | Junqin Li | junqinli@szu.edu.cn | Figure 7(a) | HD5 | Bi1.95Sb0.05Te2.3Se0.7 |  |  |  | 2022-04-13 11:56 | ZT, TEP-ZT비교 | TRUE | TRUE |  |  |  |  | TRUE | TRUE | TRUE | TRUE | TRUE | TRUE | TRUE | 1 | 1.2 |  | 300 | 500 | 200 | [8 empty] | TEP | N | O | X | X | Chalcogenide | Bi2Te3 | BiSbTeSe | Bi1.95Sb0.05Te2.3Se0.7 | [10 empty] | 박성진 | 2021-07-09
407 | 10.1002/adma.201703148 | Adv. Mater. | 2017 | 1.83 | 1.83 | 1.8 | 773 | BR |  | Jiaqing He | he.jq@sustc.edu.cn | Figure 1(c) | PbTe-4%InSb | PbTe-4%InSb |  |  |  | 2022-04-13 11:59 | ZT, TEP-ZT비교 | TRUE | TRUE |  |  |  |  | TRUE | TRUE | TRUE | TRUE | TRUE | TRUE | TRUE | 1 | 0.8 |  | 300 | 723 | 423 | 12 | calc | 300 | 723 | 423 |  |  |  | TEP | N | O | X | X | Chalcogenide | PbTe | PbTeInSb | PbTe + 4% InSb | [10 empty] | 박성진 | 2021-07-09
408 | 10.1002/aenm.201602582 | Adv. Energy Mater. | 2017 | 1.45 | 1.45 | 1.45 | 825 | BR |  | Jiehe Sui | suijiehe@hit.edu.cn | Figure 10(a) | x=20 | Yb0.3Co4Sb12 + 20% Sb |  |  |  | 2022-04-14 00:06 | ZT, TEP-ZT비교 | TRUE | TRUE |  |  |  |  | TRUE | TRUE | TRUE | TRUE | TRUE | TRUE | TRUE | 1 | 1.08 |  | 300 | 850 | 550 | [8 empty] | TEP | N | O | X | X | SKD | CoSb3 | YbCoSb | Yb0.3Co4Sb12 + 20% Sb | [10 empty] | 박성진 | 2021-07-09
409 | 10.1002/adma.202005612 | Adv. Mater. | 2020 | 2.7 | 2.7 | 2.69 | 720 | BR |  | Hsin-Jay Wu | ssky0211@nctu.edu.tw | Figure 1(a) | y=0.05 | (GeTe)0.95(Sb2Te3)0.05 |  |  |  | 2022-04-14 00:09 | ZT, TEP-ZT비교 | TRUE | TRUE |  |  |  |  | TRUE | TRUE | TRUE | TRUE | TRUE | TRUE | TRUE | 1 | 1.2 |  | 300 | 723 | 423 | [8 empty] | TEP | P | O | X | X | Chalcogenide | GeTe | GeSbTe | (GeTe)0.95(Sb2Te3)0.05 | [10 empty] | 박성진 | 2021-07-09
410 | 10.1002/adfm.201806613 | Adv. Funct. Mater. | 2019 | 2.4 | 2.34 | 2.32 | 773 | BR |  | Jiaqing He | he.jq@sustc.edu.cn | Figure 2(f) | GeTe-5% Bi2Te3 | Ge1-xBixTe1+0.5x |  |  |  | 2022-04-14 00:17 | ZT, TEP-ZT비교 | TRUE | TRUE |  |  |  |  | TRUE | TRUE | TRUE | TRUE | TRUE | TRUE | TRUE | 1 | 1.28 |  | 323 | 773 | 450 | [8 empty] | TEP | P | O | X | X | Chalcogenide | GeTe | GeBiTe | Ge0.95Bi0.05Te 1.025 | [10 empty] | 박성진 | 2021-07-09
411 | 10.1002/adfm.201807235 | Adv. Funct. Mater. | 2018 | 1.6 | 1.59 | 1.6 | 773 | BR |  | Weishu Liu | liuws@sustc.edu.cn | Figure 4(b) | x=1.5 | Mg3.2Sb0.015Bi1.975Te0.01 |  |  |  | 2022-04-14 00:19 | ZT, TEP-ZT비교 | TRUE | TRUE |  |  |  |  | TRUE | TRUE | TRUE | TRUE | TRUE | TRUE | TRUE | 1 | 1.05 |  | 323 | 523 | 200 | [8 empty] | TEP | N | O | X | X | Zintl | Mg3Sb2 | MgSbBiTeMn | Mg3.2Sb0.015Bi1.975Te0.01 | [10 empty] | 박성진 | 2021-07-09
412 | 10.1002/adfm.201903157 | Adv. Funct. Mater. | 2019 | 0.7 | 0.67 | 0.67 | 973 | BR |  | Naiming Liu | nl4qv@virginia.edu | Figure 10(d) | Sb-1 | ((Fe0.95Co0.05)0.27Si0.73)0.94Ge0.06 (with 0.5 wt% Cu, and 3 at% P + 1 at% Sb of DC phase) |  |  |  | 2022-04-14 00:24 | ZT, TEP-ZT비교 | TRUE | TRUE |  |  |  |  | TRUE | TRUE | TRUE | TRUE | TRUE | TRUE | TRUE | 1 | 0.65 |  | 823 | 1073 | 250 | [8 empty] | TEP | N | O | X | X | Silicide | Fe2Si | FeCoSiGeSb | ((Fe0.95Co0.05)0.27Si0.73)0.94Ge0.06 + 1 at% Sb | [10 empty] | 박성진 | 2021-07-09
413 | 10.1002/adma.201705942 | Adv. Mater. | 2018 | 2.3 | 2.3 | 2.31 | 740 | BR |  | Zhi-Gang Chen | zhigang.chen@uq.edu.au | Figure 2(f) | x=0.1, y=0.01 | Ge0.89Sb0.1In0.01Te |  |  |  | 2022-04-14 00:29 | ZT, TEP-ZT비교 | TRUE | TRUE |  |  |  |  | TRUE | TRUE | TRUE | TRUE | TRUE | TRUE | TRUE | 1 | 1.6 |  | 300 | 780 | 480 | [8 empty] | TEP | P | O | X | X | Chalcogenide | GeTe | GeSbInTe | Ge0.89Sb0.1In0.01Te | [10 empty] | 박성진 | 2021-07-09
414 | 10.1002/adma.201903387 | Adv. Mater. | 2019 |  | 1.8 | 1.79 | 700 | BR |  | Yanzhong Pei | yanzhong@tongji.edu.cn | Figure 4(a) | x=0.018 | Mg3.032Y0.018SbBi | 본문의 peak zT 값과 supplement의 peak zT 값이 다름. 제외하는 것이 나을 수도 있음. |  |  | 2022-04-14 00:37 | ZT, TEP-ZT비교 | TRUE | TRUE |  |  |  |  | TRUE | TRUE | TRUE | TRUE | TRUE | TRUE | TRUE | 1 | 1.35 |  | 300 | 750 | 450 | [8 empty] | TEP | N | O | X | X | Zintl | Mg3SbBi | MgYSbBi | Mg3.032Y0.018SbBi | [10 empty] | 박성진 | 2021-07-09
415 | 10.1002/aenm.201601450 | Adv. Energy Mater. | 2016 | 2.3 | 2.3 |  | 873 | BR |  | Li-Dong Zhao | zhaolidong@buaa.edu.cn | Figure 9(d) | y=4 | PbTe0.85Se0.15 + 2% Na + 4% SrTe | T = 520 K 이상에서 그래프 ZT값이 계산 ZT값에 비해 0.1 ~ 0.37 더 큰 값을 보임. DB에서 제외하는 것이 나을 것 같음. |  |  | 2022-04-12 11:08 | redigitize | TRUE | TRUE |  | FALSE |  |  | TRUE | TRUE | TRUE | FALSE | TRUE | TRUE | FALSE | 0 | 1.23 |  | 300 | 873 | 573 | 17.6 | calc | 300 | 873 | 573 |  |  |  | TEP | P | O | X | X | Chalcogenide | PbTe | PbNaSrTeSe | PbTe0.85Se0.15 + 2% Na + 4% SrTe | [10 empty] | 박성진 | 2021-07-09
416 | 10.1002/aenm.201700446 | Adv. Energy Mater. | 2017 | 0.92 | 0.94 | 0.94 | 873 | BR |  | Huaizhou Zhao | hzhao@iphy.ac.cn | Figure 6(b) | HZNSS-5min | Hf0.25Zr0.75NiSn0.97Sb0.03 |  |  |  | 2022-04-14 00:59 | ZT, TEP-ZT비교 | TRUE | TRUE |  |  |  |  | TRUE | TRUE | TRUE | TRUE | TRUE | TRUE | TRUE | 1 |  | 0.54 | 323 | 923 | 600 | 10.5 | calc | 323 | 923 | 600 |  |  |  | TEP | N | O | X | X | HH | ZrNiSn | HfZrNiSnSb | Hf0.25Zr0.75NiSn0.97Sb0.03 | [10 empty] | 박성진 | 2021-07-09
417 | 10.1002/aenm.201800087 | Adv. Energy Mater. | 2018 | 1.1 | 1.07 | 1.06 | 870 | BR |  | Xiaoyuan Zhou | xiaoyuan2013@cqu.edu.cn | Figure 6(f) | x=0.02 | Sn1-xNaxS-b |  |  |  | 2022-04-14 01:01 | ZT, TEP-ZT비교 | TRUE | TRUE |  |  |  |  | TRUE | TRUE | TRUE | TRUE | TRUE | TRUE | TRUE | 1 | 0.53 |  | 300 | 900 | 600 | [8 empty] | TEP | P | O | X | X | Sulfide | SnS | SnNaSe | Sn0.98Na0.02S | [10 empty] | 박성진 | 2021-07-09
418 | 10.1002/aenm.201802116 | Adv. Energy Mater. | 2018 | 1.42 | 1.42 |  | 900 | BR |  | Junqin Li | junqinli@szu.edu.cn | Figure S6 | y=0.03 | Sn0.555Ge0.15Pb0.075Mn0.275Te |  |  |  | 2022-04-14 01:22 | redigitize | TRUE | TRUE |  |  |  |  | TRUE | TRUE | TRUE | TRUE | TRUE | TRUE | TRUE | 1 | 0.87 |  | 500 | 900 | 400 | [8 empty] | TEP | P | O | X | X | Chalcogenide | SnTe | SnGePbMnTe | Sn0.555Ge0.15Pb0.075Mn0.275Te | [10 empty] | 박성진 | 2021-07-09
419 | 10.1002/aenm.201803242 | Adv. Energy Mater. | 2019 | 1.7 | 1.68 | 1.68 | 823 | BR |  | Zhi-Gang Chen | zhigang.chen@uq.edu.au | Figure 9(e) | Sn0.948Cd0.023Se | Sn0.948Cd0.023Se |  |  |  | 2022-04-14 01:24 | ZT, TEP-ZT비교 | TRUE | TRUE |  |  |  |  | TRUE | TRUE | TRUE | TRUE | TRUE | TRUE | TRUE | 1 | 0.84 |  | 300 | 873 | 573 | [8 empty] | TEP | P | O | X | X | Chalcogenide | SnSe | SnCdSe | Sn0.948Cd0.023Se | [10 empty] | 박성진 | 2021-07-09
420 | 10.1002/aenm.201901334 | Adv. Energy Mater. | 2019 | 2.4 | 2.41 | 2.41 | 723 | BR |  | Li-Dong Zhao | zhaolidong@buaa.edu.cn | Figure 8(a) | x=12 | SnSe + 12% PbSe |  |  |  | 2022-04-14 01:26 | ZT, TEP-ZT비교 | TRUE | TRUE |  |  |  |  | TRUE | TRUE | TRUE | TRUE | TRUE | TRUE | TRUE | 1 | 1.34 |  | 300 | 723 | 423 | 16 | calc | 423 | 723 | 300 |  |  |  | TEP | N | O | X | X | Chalcogenide | SnSe | SnPbSe | SnSe + 12% PbSe | [10 empty] | 박성진 | 2021-07-09
421 | 10.1002/aenm.202000757 | Adv. Energy Mater. | 2020 | 1.6 | 1.66 | 1.61 | 375 | BR |  | Xiaolin Wang | xiaolin@uow.edu.au | Figure 1(a) | BST/B-0.6 | BST composite materials after incorporating boron |  |  |  | 2022-04-14 01:39 | redigitize | TRUE | TRUE |  |  |  |  | TRUE | TRUE | TRUE | TRUE | TRUE | TRUE | TRUE | 1 | 1.2 |  | 300 | 575 | 275 | 11.3 | calc | 300 | 575 | 275 |  |  |  | TEP | P | O | X | X | Chalcogenide | SbTe3 | BiSbTeB | Bi0.5Sb1.5Te3 + 0.6 wt% B | [10 empty] | 박성진 | 2021-07-09
422 | 10.1038/s41467-018-08223-5 | Nat. Commun. | 2019 | 1.52 | 1.52 |  | 973 | BR |  | Zhifeng Ren | zren@uh.edu | Figure 5(b) | Ta0.74V0.1Ti0.16FeSb | Ta0.74V0.1Ti0.16FeSb |  | 번호밀림 방지, 제일뒤로 옮김 |  | 2022-04-13 12:10 | ZT, TEP-ZT비교 | TRUE | TRUE |  |  |  |  | TRUE | TRUE | TRUE | TRUE | TRUE | TRUE | TRUE | 1 | 0.93 |  | 300 | 973 | 673 | 11.4 | expt | 317 | 973 | 656 | ? |  |  | TEP | P | O | ? | X | HH | TaFeSb | TaVTiFeSb | Ta0.74V0.1Ti0.16FeSb | [10 empty] | 박성진 | 2021-07-09
423 | 10.1039/c9ee03897c | Energy Environ. Sci. | 2020 | 2.1 | 2.1 | 2.1 | 770 | BR |  | Guo-Qiang Liu | liugq@nimte.ac.cn | Figure 6(c) | x = 2, out of plane | SnSe0.95+x%PbBr2 |  |  |  | 2022-04-13 04:20 | ZT, TEP-ZT비교 | TRUE | TRUE |  |  |  |  | TRUE | TRUE | TRUE | TRUE | TRUE | TRUE | TRUE | 1 | 1.07 |  | 300 | 813 | 513 | [8 empty] | TEP | N | O | X | X | Chalcogenide | SnSe | SnSePbBr | SnSe0.95 + 2% PbBr2 | [9 empty] | out-of-plane | 박성진 | 2021-07-09
424 | 10.1038/nature23667 | Nature | 2017 | [6 empty] | Qingjie Zhang | zhangqj@whut.edu.cn | Figure 3 | MNC02R | xCo/Ba0.3In0.3Co4Sb12 |  |  |  | 2022-04-15 02:54 | NEW | TRUE | TRUE |  |  |  |  | TRUE | TRUE | TRUE | TRUE | TRUE | TRUE | TRUE | 1 | [13 empty] | TEP | N | O |  |  | SKD | CoSb3 | BaInCoSb | Ba0.3In0.3Co4Sb12+0.1%Co | [10 empty] | 류병기 | 2022-04-15
Note on E1: byungkiryu: 논문 초록 혹은 본문에 쓰여진 값
Note on F1: byungkiryu: 논문 ZT 그림에서 디지털화 한 값 (즉 그래프의 ZT)
Note on G1: byungkiryu: TEP에서 환산한 ZT
Note on H1: byungkiryu: 논문 에서 쓰여진 ZT에 해당하는 온도값 T(쓰여진 값)
Note on M1: byungkiryu: 논문에서, 데이터 디지털화 했던 ZT커브가 있었던 Figure의 번호// eg. Figure. 1(a) eg2. Figure. 4
Note on U1: Byungki Ryu: 데이터를 확인했는가 여부
Note on V1: Byungki Ryu: 데이터에 열전 물성이 모두 있는가 여부
Note on W1: Byungki Ryu: 경우에 따라, 선택된 데이터가 타논문에서 사용되었던 경우일 수 있음
Note on X1: Byungki Ryu: 경우에 따라 논문에 에러가 있는데 그 것을 적음. False는 논문에 에러가 있을 가능성이 있음
Note on Y1: Byungki Ryu: 어떠한 이류로든 강력한 에러 가능성을 확인함. 에러가 아닌 경우가 아닌 경우에 대해서 False를 적음
Note on B25: Byungki Ryu: 계산논문
Note on B27: Byungki Ryu: 전도도가 이상함. PF와 ZT로부터 전도도가 안노옴이상함.
Note on U27: Byungki Ryu: 논문 데이터에 문제가 있는 것으로 보임
Note on BE63: byungkiryu: bulk using nano structure
Note on BE72: byungkiryu: bulk using nano structure
Note on BE75: byungkiryu: bulk using nano structure
Note on A77: byungkiryu: baddata near zero conductivity
Note on G93: Byungki Ryu: 초록과 실제 TEP ZT와 큰차이 발생
Note on B152: byungkiryu: 온도를 잘못해서 다시적음. 그런데 논문 안의 ZT값이 너무 높은데 (20200910)
Note on BD332: S.Park: supplement를 보면 x=0.015에 대한 Br 분포결과가 있어서 x=0.015일 수도 있는데, 논문에 명시되어 있지 않아서 확실하지 않음.
Note on AO403: Byungki Ryu: no information on module structure etc
Note on BD408: S.Park: ZT(max)는 4% InSb에서 보이지만, average ZT (record)는 5% InSb 에서 1.0, 효율은 14%임.
Note on AI415: S.Park: average zT의 값 언급 없음. 제시한 그래프에서 직접 추출한 값임.
Note on AI422: S.Park: device zT

## dist(author,group)
# | nickname_of_paper | Corresponding_author_main | Corresponding_email | Reproducible_ZT | nickname_of_paper | count | Corresponding_author_main | count | not Reproducible | avg(peakZT error) | avg(ZT error) | std(ZT error) | Corresponding_email | count
1 | K Biswas | MG Kanatzidis | m-kanatzidis@northwestern.edu |  | K Biswas | 2 | Zhifeng Ren | 15 | 1 |  |  |  | m-kanatzidis@northwestern.edu | 10
2 | K Biswas | MG Kanatzidis | m-kanatzidis@northwestern.edu |  | AIST | 1 | MG Kanatzidis | 12 | 2 |  |  |  | zren@uh.edu | 9
3 |  |  |  |  | Science-dense-dislocation | 1 | Jiaqing He | 10 | 1 |  |  |  | kanishka@jncasr.ac.in | 7
4 |  | Tiejun Zhu | zhutj@zju.edu.cn |  | KERI | 5 | Li-Dong Zhao | 8 | 1 |  |  |  | zhaolidong@buaa.edu.cn | 7
5 |  | Y Gelbstein | yanivge@bgu.ac.il |  | YJPei | 8 | GJ Snyder | 7 | 0 |  |  |  | jsnyder@caltech.edu | 6
6 |  | Xun Shi | xshi@mail.sic.ac.cn |  | Na-Pb-Sb-Te | 1 | K Biswas | 7 | 0 |  |  |  | he.jq@sustc.edu.cn | 5
7 |  | JP Heremans | heremans.1@osu.edu |  | GJ Snyder | 2 | Xinfeng Tang | 6 | 0 |  |  |  | renzh@bc.edu | 5
8 |  | MG Kanatzidis | kanatzid@cem.msu.edu |  | Z.F.Ren | 1 | Yanzhong Pei | 6 | 1 |  |  |  | tangxf@whut.edu.cn | 5
9 |  | Xin-Bing Zhao | zhaoxb@zju.edu.cn |  | Yanzhong Pei | 1 | Jing-Feng Li | 5 | 1 |  |  |  | yanivge@bgu.ac.il | 5
10 | AIST | Michihiro Ohta | ohta.michihiro@aist.go.jp |  | T. Iida | 1 | Y Gelbstein | 5 | 1 |  |  |  | AlexYan@ntu.edu.sg | 4
11 |  |  |  |  | KELK | 1 | Qingyu Yan | 4 | 1 |  |  |  | jingfeng@mail.tsinghua.edu.cn | 4
12 | Science-dense-dislocation |  |  |  | MG Kanatzidis | 1 | Xun Shi | 4 | 0 |  |  |  | xshi@mail.sic.ac.cn | 4
13 |  |  |  |  | Zhifeng Ren | 1 | Gang Chen | 3 | 0 |  |  |  | zhaoxb@zju.edu.cn | 4
14 |  |  |  |  | Gang Chen | 1 | Jun-ichi Tani | 3 | 0 |  |  |  | cld@mail.sic.ac.cn | 3
15 |  |  |  |  | Marlow | 1 | Ken Kurosaki | 3 | 0 |  |  |  | gchen2@mit.edu | 3
16 |  |  |  |  | GM | 1 | Lidong Chen | 3 | 0 |  |  |  | kurosaki@nucl.eng.osaka-u.ac.jp | 3
17 |  |  |  |  | Poudeu | 1 | Oliver Oeckler | 3 | 0 |  |  |  | oliver.oeckler@gmx.de | 3
18 |  |  |  |  | Zihang Liu | 1 | XB ZHAO | 3 | 0 |  |  |  | tani@omtri.city.osaka.jp | 3
19 | [6 empty] | Yasutoshi Noda | 3 | 1 |  |  |  | yanzhong@tongji.edu.cn | 3
20 | [6 empty] | Ctirad Uher | 2 | 0 |  |  |  | zhutj@zju.edu.cn | 3
21 | [6 empty] | Guo-Qiang Liu | 2 | 0 |  |  |  | cuher@umich.edu | 2
22 | [6 empty] | Hsin-Jay Wu | 2 | 0 |  |  |  | he.jq@sustc.edu.cn | 2
23 | [6 empty] | In Chung | 2 | 0 |  |  |  | hejq@sustech.edu.cn | 2
24 | [6 empty] | Junqin Li | 2 | 0 |  |  |  | inchung@snu.ac.kr | 2
25 | [6 empty] | K MARS | 2 | 0 |  |  |  | k.nielsch@ifw-dresden.de | 2
26 |  |  |  | FALSE |  |  | K Nielsch | 2 | 0 |  |  |  | kanatzid@cem.msu.edu | 2
27 | [6 empty] | Masayasu Akasaka | 2 | 0 |  |  |  | kmars@wp.pl | 2
28 | [6 empty] | MW Oh | 2 | 0 |  |  |  | liugq@nimte.ac.cn | 2
29 | [6 empty] | Qian Zhang | 2 | 0 |  |  |  | minwookoh@keri.re.kr | 2
30 | [6 empty] | Qingjie Zhang | 2 | 0 |  |  |  | ssky0211@nctu.edu.tw | 2
31 | [6 empty] | Tiejun Zhu | 2 | 0 |  |  |  | tangxf@whut.edu.cn | 2
32 | [6 empty] | Woochul Kim | 2 | 0 |  |  |  | xiaoyuan2013@cqu.edu.cn | 2
33 | [6 empty] | X B Zhao | 2 | 1 |  |  |  | yanzhong@tongji.edu.cn | 2
34 | [6 empty] | Xiaoyuan Zhou | 2 | 0 |  |  |  | zhangqf@hit.edu.cn | 2
35 | [6 empty] | Zhi-Gang Chen | 2 | 0 |  |  |  | zhangqj@whut.edu.cn | 2
36 | [6 empty] | A Dhar | 1 | 0 |  |  |  | zhaoxb@zju.edu.cn | 2
37 | [6 empty] | B BOCHENTYN | 1 | 0 |  |  |  | zhigang.chen@uq.edu.au | 2
38 | [6 empty] | Bo-Ping Zhang | 1 | 0 |  |  |  | adhar@nplindia.org | 1
39 | [6 empty] | Chaohua Zhang | 1 | 0 |  |  |  | aizawa@asiaseed.org | 1
40 | [6 empty] | Di Wu | 1 | 0 |  |  |  | alrah2r@cmich.edu | 1
41 | [6 empty] | Donald T Morelli | 1 | 0 |  |  |  | bayerl@umich.edu | 1
42 | [6 empty] | Dylan Bayerl | 1 | 0 |  |  |  | bbochentyn@mif.pg.gda.pl | 1
43 | KERI | [5 empty] | EM Levin | 1 | 0 |  |  |  | bpzhang@ustb.edu.cn | 1
44 | [6 empty] | Emmanuel Guilmeau | 1 | 0 |  |  |  | dmorelli@egr.msu.edu | 1
45 | [6 empty] | Fivos Drymiotis | 1 | 0 |  |  |  | duanxingkai@163.com | 1
46 | [6 empty] | GUO Kai | 1 | 0 |  |  |  | emmanuel.guilmeau@ensicaen.fr | 1
47 | [6 empty] | Guodong Tang | 1 | 0 |  |  |  | fivos@caltech.edu | 1
48 | [6 empty] | H KLEINKE | 1 | 0 |  |  |  | hejq@sustc.edu.cn | 1
49 | [6 empty] | Huaizhou Zhao | 1 | 0 |  |  |  | heremans.1@osu.edu | 1
50 | [6 empty] | Jian Zhang | 1 | 0 |  |  |  | hulipeng@szu.edu.cn | 1
51 | [6 empty] | Jiehe Sui | 1 | 0 |  |  |  | hzhao@iphy.ac.cn | 1
52 | [6 empty] | Jihui Yang | 1 | 0 |  |  |  | iida_tsu@rs.noda.tus.ac.jp | 1
53 | [6 empty] | Jin-Le Lan | 1 | 0 |  |  |  | ISODA.Yukihiro@nims.go.jp | 1
54 | [6 empty] | J-M Liu | 1 | 0 |  |  |  | james.salvador@gm.cm | 1
55 | [6 empty] | JP Heremans | 1 | 0 |  |  |  | jihuiy@uw.edu | 1
56 | [6 empty] | JR Salvador | 1 | 0 |  |  |  | jingfeng@mail.tsinghua.edu.cn | 1
57 | [6 empty] | Jun Luo | 1 | 0 |  |  |  | jluo@aphy.iphy.ac.cn | 1
58 | [6 empty] | JW Sharp | 1 | 0 |  |  |  | jsharp@marlow.com | 1
59 |  |  |  | FALSE |  |  | Kyunghan Ahn | 1 | 0 |  |  |  | junluo@shu.edu.cn | 1
60 | [6 empty] | Laifeng Li | 1 | 1 |  |  |  | junqinli@szu.edu.cn | 1
61 | [6 empty] | Lei Zheng | 1 | 0 |  |  |  | junqinli@szu.edu.cn | 1
62 | [6 empty] | Lianmeng Zhang | 1 | 0 |  |  |  | kai.guo@shu.edu.cn | 1
63 | [6 empty] | Libin Zhang | 1 | 0 |  |  |  | kajikawa@elec.shonan-it.ac.jp | 1
64 |  |  |  | FALSE |  |  | Lipeng Hu | 1 | 0 |  |  |  | kleinke@uwaterloo.ca | 1
65 | [6 empty] | Luo Jun | 1 | 0 |  |  |  | kyunghan.ahn@samsung.com | 1
66 | [6 empty] | Michihiro Ohta | 1 | 0 |  |  |  | laifengli@mail.ipc.ac.cn | 1
67 | [6 empty] | Min Zhou | 1 | 0 |  |  |  | levin@iastate.edu | 1
68 | [6 empty] | Naiming Liu | 1 | 0 |  |  |  | liangxin@cczu.edu.cn | 1
69 | [6 empty] | P Baneriji | 1 | 0 |  |  |  | libinzhang@utexas.edu | 1
70 |  |  |  | FALSE |  |  | Peidong Yang | 1 | 1 |  |  |  | linyh@mail.tsinghua.edu.cn | 1
71 | [6 empty] | Pengfei Qiu | 1 | 0 |  |  |  | linyh@tsinghua.edu.cn | 1
72 | [6 empty] | PFP Poudeu | 1 | 0 |  |  |  | liujm@nju.edu.cn | 1
73 | [6 empty] | Qinyu He | 1 | 0 |  |  |  | liuws@sustc.edu.cn | 1
74 | [6 empty] | Rajeshkumar Mohanraman | 1 | 0 |  |  |  | lmzhang@whut.edu.cn | 1
75 | [6 empty] | Ranu Bhatt | 1 | 0 |  |  |  | luxu@cqu.edu.cn | 1
76 |  |  |  | FALSE |  |  | RARA Orabi | 1 | 1 |  |  |  | m_akasak@rs.noda.tus.ac.jp | 1
77 |  |  |  | FALSE |  |  | S Aminorroaya Yamini | 1 | 0 |  |  |  | MORI.Takao@nims.go.jp | 1
78 | [6 empty] | Shinsuke Yamanaka | 1 | 0 |  |  |  | mzhou@ mail.ipc.ac.cn | 1
79 | [6 empty] | Sinn-wen Chen | 1 | 0 |  |  |  | nl4qv@virginia.edu | 1
80 | [6 empty] | T Nemoto | 1 | 0 |  |  |  | ohta.michihiro@aist.go.jp | 1
81 |  |  |  | FALSE |  |  | Takao Mori | 1 | 0 |  |  |  | p_yang@berkeley.edu | 1
82 | [6 empty] | Takenobu Kajikawa | 1 | 1 |  |  |  | pallab@matsc.iitkgp.ernet.in | 1
83 | [6 empty] | Tatsuhiko Aizawa | 1 | 0 |  |  |  | peiyanzhong@gmail.com | 1
84 | [6 empty] | Tie-Jun Zhu | 1 | 0 |  |  |  | ppoudeup@umich.edu | 1
85 | [6 empty] | TJ Zhu | 1 | 0 |  |  |  | qinghao@email.arizona.edu | 1
86 | [6 empty] | VP Dravid | 1 | 0 |  |  |  | qiupf@mail.sic.ac.cn | 1
87 | KERI | [5 empty] | Weijun Luo | 1 | 0 |  |  |  | rajeshx@phys.sinica.edu.tw | 1
88 | [6 empty] | Weishu Liu | 1 | 0 |  |  |  | rbhatt@barc.gov.in | 1
89 | [6 empty] | X TANG | 1 | 0 |  |  |  | Sima@uow.edu.au | 1
90 | [6 empty] | X Y Huang | 1 | 0 |  |  |  | suijiehe@hit.edu.cn | 1
91 | [6 empty] | Xianli Su | 1 | 1 |  |  |  | suxianli@whut.edu.cn | 1
92 |  | Yanzhong Pei | yanzhong@tongji.edu.cn | FALSE |  |  | Xiaolin Wang | 1 | 0 |  |  |  | tangguodong@njust.edu.cn | 1
93 | [6 empty] | Xin Liang | 1 | 0 |  |  |  | tnemoto@ntcl.co.jp | 1
94 | [6 empty] | Xin-Bing Zhao | 1 | 0 |  |  |  | v-dravid@northwestern.edu | 1
95 | KERI |  |  | FALSE |  |  | XINGKAI DUAN | 1 | 0 |  |  |  | woochul@ yonsei.ac.kr | 1
96 | [6 empty] | Xu Lu | 1 | 0 |  |  |  | woochul@yonsei.ac.kr | 1
97 | [6 empty] | Y Isoda | 1 | 0 |  |  |  | wud@snnu.edu.cn | 1
98 |  |  |  | FALSE |  |  | Yonggao Yan | 1 | 0 |  |  |  | xiaolin@uow.edu.au | 1
99 | [6 empty] | Yuan-Hua Lin | 1 | 0 |  |  |  | xyhuang@crystal.apph.tohoku.ac.jp | 1
100 | [6 empty] | Yuchi Fan | 1 | 0 |  |  |  | yamanaka@see.eng.osaka-u.ac.jp | 1
101 | [6 empty] | Yue Wu | 1 | 0 |  |  |  | yanyonggao@whut.edu.cn | 1
102 | YJPei |  |  | FALSE | [8 empty] | yuchifan@dhu.edu.cn | 1
103 | YJPei | [11 empty] | yuewu@iastate.edu. | 1
104 | YJPei | [11 empty] | zhangch@szu.edu.cn | 1
105 | YJPei | [11 empty] | zhangjian@issp.ac.cn | 1
106 | YJPei | [11 empty] | zhaolidong@buaa.edu.cn | 1
107 | YJPei | GJ Snyder | jsnyder@caltech.edu | [9 empty] | zhenglei@buaa.edu.cn | 1
108 | YJPei | Yanzhong Pei | peiyanzhong@gmail.com | [9 empty] | zhutj@zju.edu.cn | 1
109 | YJPei | GJ Snyder | [10 empty] | zren2@central.uh.edu | 1
110 | Na-Pb-Sb-Te | MG Kanatzidis | kanatzid@cem.msu.edu | [9 empty] | zsheng_1_9@163.com | 1
111 |  | P Baneriji | pallab@matsc.iitkgp.ernet.in
112 |  | Woochul Kim | woochul@ yonsei.ac.kr
113 |  | GJ Snyder | jsnyder@caltech.edu
114 |  | Woochul Kim | woochul@yonsei.ac.kr
115 |  | Jiaqing He | he.jq@sustc.edu.cn
116 |  | Jiaqing He | he.jq@sustc.edu.cn
117 |  | S Aminorroaya Yamini | Sima@uow.edu.au
118 |  | Yue Wu | yuewu@iastate.edu.
119 |  | Gang Chen | gchen2@mit.edu
120 |  | Gang Chen | gchen2@mit.edu
121 |  | Zhifeng Ren | renzh@bc.edu
122 |  | Zhifeng Ren | renzh@bc.edu
123 |  | Zhifeng Ren | zren2@central.uh.edu
124 |  | Zhifeng Ren | zren@uh.edu
125 |  | RARA Orabi | alrah2r@cmich.edu | FALSE
126 |  | K Biswas | kanishka@jncasr.ac.in
127 |  | K Biswas | kanishka@jncasr.ac.in
128 |  | K Biswas | kanishka@jncasr.ac.in
129 |  | GJ Snyder | jsnyder@caltech.edu
130 |  | Jiaqing He | hejq@sustc.edu.cn | FALSE
131 |  | Min Zhou | mzhou@ mail.ipc.ac.cn
132 |  | Yanzhong Pei | yanzhong@tongji.edu.cn
133 |  | MG Kanatzidis | m-kanatzidis@northwestern.edu
134 |  | MG Kanatzidis | m-kanatzidis@northwestern.edu
135 |  | MG Kanatzidis | m-kanatzidis@northwestern.edu | FALSE
136 |  | Guodong Tang | tangguodong@njust.edu.cn
137 |  | GUO Kai | kai.guo@shu.edu.cn
138 |  | Zhifeng Ren | zren@uh.edu
139 |  | Laifeng Li | laifengli@mail.ipc.ac.cn | FALSE
140
141
142 |  | Oliver Oeckler | oliver.oeckler@gmx.de
143 |  | Y Gelbstein | yanivge@bgu.ac.il
144 |  | Y Gelbstein | yanivge@bgu.ac.il | FALSE
145 |  | Y Gelbstein | yanivge@bgu.ac.il
146 |  | Y Gelbstein | yanivge@bgu.ac.il
147 |  | B BOCHENTYN | bbochentyn@mif.pg.gda.pl
148 | KERI | MW Oh | minwookoh@keri.re.kr
149 |  | Oliver Oeckler | oliver.oeckler@gmx.de
150 |  | Oliver Oeckler | oliver.oeckler@gmx.de
151 |  | Donald T Morelli | dmorelli@egr.msu.edu
152 |  | Jiaqing He | he.jq@sustc.edu.cn
153 |  | Shinsuke Yamanaka | yamanaka@see.eng.osaka-u.ac.jp
154 |  | X B Zhao | zhaoxb@zju.edu.cn
155 | KERI | MW Oh | minwookoh@keri.re.kr
156 | GJ Snyder | Fivos Drymiotis | fivos@caltech.edu
157 |  | X TANG | tangxf@whut.edu.cn
158 |  | Ken Kurosaki | kurosaki@nucl.eng.osaka-u.ac.jp
159 |  | K Biswas | kanishka@jncasr.ac.in
160 |  | MG Kanatzidis | m-kanatzidis@northwestern.edu
161 |  | Luo Jun | jluo@aphy.iphy.ac.cn
162 | Z.F.Ren | J-M Liu | liujm@nju.edu.cn
163 |  | Xin Liang | liangxin@cczu.edu.cn
164 |  | Rajeshkumar Mohanraman | rajeshx@phys.sinica.edu.tw
165 | Yanzhong Pei | GJ Snyder | jsnyder@caltech.edu
166 |  | Jing-Feng Li | jingfeng@mail.tsinghua.edu.cn
167 | GJ Snyder | Sinn-wen Chen
168 |  | TJ Zhu | zhutj@zju.edu.cn
169 |  | Tatsuhiko Aizawa | aizawa@asiaseed.org
170 |  | Masayasu Akasaka | m_akasak@rs.noda.tus.ac.jp
171 |  | Masayasu Akasaka | iida_tsu@rs.noda.tus.ac.jp
172 |  | H KLEINKE | kleinke@uwaterloo.ca
173 |  | XINGKAI DUAN | duanxingkai@163.com
174 |  | Y Isoda | ISODA.Yukihiro@nims.go.jp
175 |  | Takenobu Kajikawa | kajikawa@elec.shonan-it.ac.jp | FALSE
176 |  | Zhifeng Ren | zren@uh.edu
177 |  | Weijun Luo | zsheng_1_9@163.com
178 |  | K MARS | kmars@wp.pl
179 |  | K MARS | kmars@wp.pl
180 | T. Iida | T Nemoto | tnemoto@ntcl.co.jp
181 |  | Yasutoshi Noda
182 | KELK
183 |  | Jun-ichi Tani | tani@omtri.city.osaka.jp
184 |  | Jun-ichi Tani | tani@omtri.city.osaka.jp
185 |  | Jun-ichi Tani | tani@omtri.city.osaka.jp
186 |  | Lianmeng Zhang | lmzhang@whut.edu.cn
187 | MG Kanatzidis | Xinfeng Tang | tangxf@whut.edu.cn
188 |  | XB ZHAO | zhaoxb@zju.edu.cn
189 |  | XB ZHAO | zhaoxb@zju.edu.cn
190 |  | Libin Zhang | libinzhang@utexas.edu
191 |  | XB ZHAO | zhaoxb@zju.edu.cn
192 |  | Yasutoshi Noda |  | FALSE
193 |  | Yasutoshi Noda
194 | Zhifeng Ren | Gang Chen | gchen2@mit.edu
195 |  | Peidong Yang | p_yang@berkeley.edu | FALSE
196 | Gang Chen | Zhifeng Ren | renzh@bc.edu
197 |  | Kyunghan Ahn | kyunghan.ahn@samsung.com
198 |  | Dylan Bayerl | bayerl@umich.edu
199 |  | Ranu Bhatt | rbhatt@barc.gov.in
200 |  | Tiejun Zhu | zhutj@zju.edu.cn
201
202
203
204
205
206
207
208
209
210
211
212
213
214
215
216
217
218
219
220
221
222
223
224
225
226
227
228
229
230
231
232
233
234
235
236
237
238
239
240
241
242
243
244
245
246
247
248
249
250
251
252
253
254
255
256
257
258
259
260
261
262
263
264
265
266
267
268
269
270
271 |  | Jing-Feng Li | jingfeng@mail.tsinghua.edu.cn | FALSE
272 | Marlow | JW Sharp | jsharp@marlow.com
273 | GM | JR Salvador | james.salvador@gm.cm
274 | Poudeu | MG Kanatzidis | m-kanatzidis@northwestern.edu
275 |  | EM Levin | levin@iastate.edu
276 |  | Ken Kurosaki | kurosaki@nucl.eng.osaka-u.ac.jp
277
278 |  | Ken Kurosaki | kurosaki@nucl.eng.osaka-u.ac.jp
279 |  | Jing-Feng Li | jingfeng@mail.tsinghua.edu.cn
280 |  | Lidong Chen | cld@mail.sic.ac.cn
281 |  | Tie-Jun Zhu | zhutj@zju.edu.cn
282 |  | Lidong Chen | cld@mail.sic.ac.cn
283 |  | Zhifeng Ren | renzh@bc.edu
284 |  | GJ Snyder | jsnyder@caltech.edu
285 |  | MG Kanatzidis |  | FALSE
286 |  | Xinfeng Tang | tangxf@whut.edu.cn
287 |  | X B Zhao | zhaoxb@zju.edu.cn | FALSE
288 |  | Jing-Feng Li | jingfeng@mail.tsinghua.edu.cn
289 |  | Xinfeng Tang | tangxf@whut.edu.cn
290 |  | MG Kanatzidis | m-kanatzidis@northwestern.edu
291 |  | X Y Huang | xyhuang@crystal.apph.tohoku.ac.jp
292 |  | Qinyu He | qinghao@email.arizona.edu
293 |  | Zhifeng Ren | renzh@bc.edu | FALSE
294 |  | Xun Shi | xshi@mail.sic.ac.cn
295 |  | Xun Shi | xshi@mail.sic.ac.cn
296 |  | Xun Shi | xshi@mail.sic.ac.cn
297 |  | A Dhar | adhar@nplindia.org
298 |  | GJ Snyder | jsnyder@caltech.edu
299 |  | Ctirad Uher | cuher@umich.edu
300 |  | Ctirad Uher | cuher@umich.edu
301 |  | Yanzhong Pei | yanzhong@tongji.edu.cn
302 |  | Bo-Ping Zhang | bpzhang@ustb.edu.cn
303
304
305
306
307
308
309
310
311
312
313
314
315
316
317
318
319
320
321
322
323
324
325
326
327
328
329
330 |  | In Chung | inchung@snu.ac.kr
331 |  | Li-Dong Zhao | zhaolidong@buaa.edu.cn
332 |  | In Chung | inchung@snu.ac.kr
333
334
335
336
337
338
339
340
341
342
343
344
345
346
347
348
349
350
351 |  | K Nielsch | k.nielsch@ifw-dresden.de
352 |  | K Nielsch | k.nielsch@ifw-dresden.de
353 |  | Zhifeng Ren | zren@uh.edu
354 |  | Qingjie Zhang | zhangqj@whut.edu.cn
355 |  |  | m-kanatzidis@northwestern.edu | FALSE
356 |  | Yuan-Hua Lin | linyh@mail.tsinghua.edu.cn
357 |  | Yanzhong Pei | yanzhong@tongji.edu.cn
358 |  | K Biswas | kanishka@jncasr.ac.in
359 |  | Li-Dong Zhao | zhaolidong@buaa.edu.cn
360 |  | Jiaqing He | hejq@sustech.edu.cn
361 |  | Zhifeng Ren | zren@uh.edu
362 |  | Jiaqing He | he.jq@sustc.edu.cn
363 |  | Li-Dong Zhao | zhaolidong@buaa.edu.cn
364 |  | Pengfei Qiu | qiupf@mail.sic.ac.cn
365 |  | Jiaqing He | hejq@sustech.edu.cn
366 |  | Jun Luo | junluo@shu.edu.cn
367 |  | VP Dravid | v-dravid@northwestern.edu
368 |  | Guo-Qiang Liu | liugq@nimte.ac.cn
369 |  | Lei Zheng | zhenglei@buaa.edu.cn
370 |  | Yonggao Yan | yanyonggao@whut.edu.cn
371 |  | Jihui Yang | jihuiy@uw.edu
372 |  | Lidong Chen | cld@mail.sic.ac.cn
373 |  | Zhifeng Ren | zren@uh.edu
374 |  | PFP Poudeu | ppoudeup@umich.edu
375 |  | Jiaqing He | he.jq@sustc.edu.cn
376 |  | Li-Dong Zhao | zhaolidong@buaa.edu.cn
377 |  | Xinfeng Tang | tangxf@whut.edu.cn
378 |  | Qian Zhang | zhangqf@hit.edu.cn
379 |  | Xianli Su | suxianli@whut.edu.cn | FALSE
380 |  | Li-Dong Zhao | zhaolidong@buaa.edu.cn
381 |  | Qingyu Yan | AlexYan@ntu.edu.sg | FALSE
382 |  | K Biswas | kanishka@jncasr.ac.in
383 |  | Jing-Feng Li | jingfeng@mail.tsinghua.edu.cn
384 |  | Xiaoyuan Zhou | xiaoyuan2013@cqu.edu.cn
385 |  | Zhifeng Ren | zren@uh.edu
386 |  | Li-Dong Zhao | zhaolidong@buaa.edu.cn
387 |  | MG Kanatzidis | m-kanatzidis@northwestern.edu
388 |  | K Biswas | kanishka@jncasr.ac.in
389 |  | Qingyu Yan | alexyan@ntu.edu.sg
390 |  | Qian Zhang | zhangqf@hit.edu.cn
391 |  | Xinfeng Tang | tangxf@whut.edu.cn
392 |  | Lipeng Hu | hulipeng@szu.edu.cn
393 |  | Chaohua Zhang | zhangch@szu.edu.cn
394 |  | Jian Zhang | zhangjian@issp.ac.cn
395 |  | Zhifeng Ren | zren@uh.edu
396 |  | Xu Lu | luxu@cqu.edu.cn
397 |  | Jin-Le Lan | linyh@tsinghua.edu.cn
398 | Zihang Liu | Takao Mori | MORI.Takao@nims.go.jp
399 |  | Qingyu Yan | alexyan@ntu.edu.sg
400 |  | Qingyu Yan | alexyan@ntu.edu.sg
401 |  | Di Wu | wud@snnu.edu.cn
402 |  | Yuchi Fan | yuchifan@dhu.edu.cn
403 |  | Hsin-Jay Wu | ssky0211@nctu.edu.tw
404 |  | Xinfeng Tang | tangxf@whut.edu.cn
405 |  | Emmanuel Guilmeau | emmanuel.guilmeau@ensicaen.fr
406 |  | Junqin Li | junqinli@szu.edu.cn
407 |  | Jiaqing He | he.jq@sustc.edu.cn
408 |  | Jiehe Sui | suijiehe@hit.edu.cn
409 |  | Hsin-Jay Wu | ssky0211@nctu.edu.tw
410 |  | Jiaqing He | he.jq@sustc.edu.cn
411 |  | Weishu Liu | liuws@sustc.edu.cn
412 |  | Naiming Liu | nl4qv@virginia.edu
413 |  | Zhi-Gang Chen | zhigang.chen@uq.edu.au
414 |  | Yanzhong Pei | yanzhong@tongji.edu.cn
415 |  | Li-Dong Zhao | zhaolidong@buaa.edu.cn | FALSE
416 |  | Huaizhou Zhao | hzhao@iphy.ac.cn
417 |  | Xiaoyuan Zhou | xiaoyuan2013@cqu.edu.cn
418 |  | Junqin Li | junqinli@szu.edu.cn
419 |  | Zhi-Gang Chen | zhigang.chen@uq.edu.au
420 |  | Li-Dong Zhao | zhaolidong@buaa.edu.cn
421 |  | Xiaolin Wang | xiaolin@uow.edu.au
422 |  | Zhifeng Ren | zren@uh.edu
423 |  | Guo-Qiang Liu | liugq@nimte.ac.cn
424 |  | Qingjie Zhang | zhangqj@whut.edu.cn
Note on B77: byungkiryu: baddata near zero conductivity

## high impact journals
sjp project for data
| journal | #papers: 2016-2020
nature
nature materials
nature chemistry
nature communications
nature energy
science
science advances
energy & environmental sciences
joule
advanced materials
advanced energy materials
advanced functional materials
journal of american chemical society
내용에 average zT를 언급하면 선.

## #00000(example)
DATA 추출 | [9 empty] | DATA in SI unit
T | cond | T | resi | T | seeb | T | TC | T | ZT | T | cond | T | seeb | T | TC | T | ZT
[K] | [S/cm] | [K] | [Ohm m] | [K] | [μV/K] | [K] | [W/m K] | [K] | [1] | [K] | [S/m] | [K] | [V/K] | [K] | [W/m K] | [K] | [1]
[10 empty] | 0 | 0 | 0 | 0 | 0 | 0 | 0 | 0 | #DIV/0!
[10 empty] | 0 | 0 | 0 | 0 | 0 | 0 | 0 | 0
[10 empty] | 0 | 0 | 0 | 0 | 0 | 0 | 0 | 0
[10 empty] | 0 | 0 | 0 | 0 | 0 | 0 | 0 | 0
[10 empty] | 0 | 0 | 0 | 0 | 0 | 0 | 0 | 0
[10 empty] | 0 | 0 | 0 | 0 | 0 | 0 | 0 | 0
[10 empty] | 0 | 0 | 0 | 0 | 0 | 0 | 0 | 0
[10 empty] | 0 | 0 | 0 | 0 | 0 | 0 | 0 | 0
[10 empty] | 0 | 0 | 0 | 0 | 0 | 0 | 0 | 0
[10 empty] | 0 | 0 | 0 | 0 | 0 | 0 | 0 | 0
[10 empty] | 0 | 0 | 0 | 0 | 0 | 0 | 0 | 0
[10 empty] | 0 | 0 | 0 | 0 | 0 | 0 | 0 | 0
[10 empty] | 0 | 0 | 0 | 0 | 0 | 0 | 0 | 0
[10 empty] | 0 | 0 | 0 | 0 | 0 | 0 | 0 | 0
[10 empty] | 0 | 0 | 0 | 0 | 0 | 0 | 0 | 0
[10 empty] | 0 | 0 | 0 | 0 | 0 | 0 | 0 | 0
[10 empty] | 0 | 0 | 0 | 0 | 0 | 0 | 0 | 0
[10 empty] | 0 | 0 | 0 | 0 | 0 | 0 | 0 | 0
[10 empty] | 0 | 0 | 0 | 0 | 0 | 0 | 0 | 0
[10 empty] | 0 | 0 | 0 | 0 | 0 | 0 | 0 | 0
[10 empty] | 0 | 0 | 0 | 0 | 0 | 0 | 0 | 0
[10 empty] | 0 | 0 | 0 | 0 | 0 | 0 | 0 | 0